## Sheet1
Phân xưởng | Ca SX | Ngày | Sản phẩm | Unnamed: 4 | Mã quy cách | Mã mác thép | Tên tiêu chuẩn | Nhóm | Loai | Tên chất lượng | Khối lượng | Mã khuyết tật | Mẻ phôi | ID lấy cơ tính | Mẻ lấy cơ tính | Tên mẫu | G.H Chảy | G.H bền | Độ giãn dài | Độ cứng | Ben Va Dap | Bend Test | Tổng đơn lỗi cơ tính | Ghi chú cơ tính | Mác phôi | Mẻ luyện | C | Si | Mn | S | P | Cu | Ni | Cr | Mo | V | Ti | Al | B | Ca | O | H | N | CEV | Al_sol | Al_ins | Nb | Mn/S | Al/Ca
Nhà máy cán QSP | 1B | 2025-10-01 00:00:00 | 72251000181 | 121112 | 2.50x1212xC | SAE1006 | SAE J403-2014 | C1 | 1A | Loại 1 | 20594 |  | 25C006280 |  | 25B006108 |  | 290.591 | 353.071 | 33.9754 | 63.5 |  |  |  |  | SAE1006-Al | 16.71 | 0.028 | 0.012 | 0.157 | 0.002 | 0.012 | 0.02 | 0.013 | 0.013 | 0.002 | 1.89 | 8.67 | 271.43 | 0 | 38.25 |  |  |  | 0.06 | 254.99999999999997 | 16.71 | 5.13 | 78.5 | 7.096209150326797
Nhà máy cán QSP | 1B | 2025-10-10 00:00:00 | 71251003162 | 121112 | 2.50x1232xC | SAE1006 | SAE J403-2014 | C1 | 1A | Loại 1 | 19484 |  | 25E005913 |  | 25A006145 |  | 283.225 | 351.36 | 37.1142 | 62.9 |  |  |  |  | SAE1006-Al | 16.19 | 0.036 | 0.016 | 0.158 | 0.004 | 0.012 | 0.02 | 0.012 | 0.018 | 0.002 | 1.44 | 9.13 | 286.57 | 0 | 36.27 |  |  |  | 0.07 | 270 | 16.19 | 0.14 | 39.5 | 7.901020126826578
Nhà máy cán QSP | 2C | 2025-10-10 00:00:00 | 71251003217 | 121112 | 2.50x1232xC | SAE1006 | SAE J403-2014 | C1 | 1A | Loại 1 | 20054 |  | 25C006457 |  |  |  | 302.769 | 362.901 | 36.0224 | 62.8 |  |  |  |  | SAE1006-Al | 17.23 | 0.048 | 0.02 | 0.161 | 0 | 0.014 | 0.02 | 0.009 | 0.014 | 0.002 | 1.5800000000000003 | 9.83 | 316.82 | 0 | 37.96 | 20.3 |  | 53.09 | 0.08 | 300 | 17.23 | 0 |  | 8.346153846153845
Nhà máy cán QSP | 2C | 2025-10-10 00:00:00 | 72251003267 | 121112 | 2.50x1232xC | SAE1006 | SAE J403-2014 | C1 | 1A | Loại 1 | 20664 |  | 25E005919 |  | 25E005918 |  | 277.424 | 355.753 | 40.9054 | 64.1 |  |  |  |  | SAE1006-Al | 15.48 | 0.042 | 0.009 | 0.162 | 0.003 | 0.011 | 0.02 | 0.01 | 0.008 | 0.002 | 0.030000000000000002 | 7.119999999999999 | 235.48 | 0 | 31.97 |  |  |  | 0.07 | 220 | 15.48 | 1.83 | 54 | 7.3656553018454805
Nhà máy cán QSP | 1C | 2025-10-12 00:00:00 | 71251003889 | 121112 | 2.50x1232xC | SAE1006 | SAE J403-2014 | C1 | 1A | Loại 1 | 20764 |  | 25C006495 |  | 25A006183 |  | 288.302 | 343.96 | 38.3664 | 56.8 |  |  |  |  | SAE1006-Al | 17.4 | 0.03 | 0.011 | 0.156 | 0.005 | 0.01 | 0.03 | 0.012 | 0.014 | 0.003 | 0.9300000000000002 | 6.34 | 281.43 | 0 | 28.76 |  |  |  | 0.06 | 264 | 17.4 | 0 | 31.2 | 9.785465924895687
Nhà máy cán QSP | 1C | 2025-10-12 00:00:00 | 71251003893 | 121112 | 2.50x1232xC | SAE1006 | SAE J403-2014 | C1 | 1A | Loại 1 | 20764 |  | 25C006495 |  | 25A006183 |  | 288.302 | 343.96 | 38.3664 | 56.8 |  |  |  |  | SAE1006-Al | 17.4 | 0.03 | 0.011 | 0.156 | 0.005 | 0.01 | 0.03 | 0.012 | 0.014 | 0.003 | 0.9300000000000002 | 6.34 | 281.43 | 0 | 28.76 |  |  |  | 0.06 | 264 | 17.4 | 0 | 31.2 | 9.785465924895687
Nhà máy cán QSP | 2C | 2025-10-28 00:00:00 | 71251008858 | 121112 | 2.30x1212xC | SAE1006 | SAE J403-2014 | C1 | 1A | Loại 1 | 18874 |  | 25B006606 |  | 25B006605 |  | 299.9 | 345.3 | 39.5 | 63.4 |  |  |  |  | SAE1006-Al | 16.9 | 0.042 | 0.014 | 0.168 | 0.004 | 0.009 | 0.02 | 0.013 | 0.015 | 0.002 | 0 | 5.08 | 233.4 | 0 | 30.58 |  |  |  | 0.08 | 216 | 16.9 | 10.24 | 42.00 | 7.63
Nhà máy cán QSP | 2C | 2025-10-28 00:00:00 | 71251008905 | 121112 | 2.30x1212xC | SAE1006 | SAE J403-2014 | C1 | 1A | Loại 1 | 20414 |  | 25B006608 |  |  |  | 275.9 | 342.6 | 39.3 | 57.9 |  |  |  |  | SAE1006-Al | 19.63 | 0.054 | 0.008 | 0.153 | 0.005 | 0.009 | 0.03 | 0.012 | 0.021 | 0.003 | 0 | 6.25 | 277.7 | 1.17 | 27.15 | 41.43 |  | 44.61 | 0.09 | 258 | 19.63 | 0 | 30.60 | 10.23
Nhà máy cán QSP | 2C | 2025-10-28 00:00:00 | 71251008907 | 121112 | 2.30x1212xC | SAE1006 | SAE J403-2014 | C1 | 1A | Loại 1 | 20414 |  | 25C006771 |  | 25B006608 |  | 275.9 | 342.6 | 39.3 | 57.9 |  |  |  |  | SAE1006-Al | 16.82 | 0.049 | 0.017 | 0.159 | 0.003 | 0.011 | 0.02 | 0.011 | 0.019 | 0.002 | 2.33 | 7.23 | 229.1 | 0 | 22.84 | 41.43 |  | 44.61 | 0.08 | 212 | 16.82 | 10.12 | 53.00 | 10.03
Nhà máy cán QSP | 2C | 2025-10-28 00:00:00 | 72251008997 | 121112 | 2.30x1212xC | SAE1006 | SAE J403-2014 | C1 | 1A | Loại 1 | 18824 |  | 25B006613 |  | 25A006422 |  | 291.7 | 346.6 | 39.8 | 55.8 |  |  |  |  | SAE1006-Al | 15.64 | 0.039 | 0.009 | 0.153 | 0.004 | 0.007 | 0.01 | 0.007 | 0.016 | 0.002 | 0 | 5.62 | 265 | 1.07 | 30.54 |  |  |  | 0.07 | 249 | 15.64 | 0 | 38.25 | 8.68
Nhà máy cán QSP | 2B | 2025-10-29 00:00:00 | 71251009203 | 121112 | 2.30x1212xC | SAE1006 | SAE J403-2014 | C1 | 1A | Loại 1 | 20214 |  | 25B006625 | 71251009203 |  | 71251009203 | 305.732 | 352.57 | 36.9014 | 62.4 |  |  |  |  | SAE1006-Al | 14.089999999999998 | 0.038 | 0.028 | 0.154 | 0.003 | 0.008 | 0.02 | 0.008 | 0.014 | 0.002 | 0 | 8.21 | 203.1 | 0 | 22.59 |  |  |  | 0.07 | 189 | 14.089999999999998 | 0 | 51.33333333333333 | 8.99070385126162
Nhà máy cán QSP | 2B | 2025-10-29 00:00:00 | 72251009208 | 121112 | 2.30x1212xC | SAE1006 | SAE J403-2014 | C1 | 1A | Loại 1 | 20344 |  | 25A006434 |  |  |  | 324.005 | 364.628 | 36.3236 | 61.2 |  |  |  |  | SAE1006-Al | 16.33 | 0.034 | 0.022 | 0.154 | 0.003 | 0.012 | 0.01 | 0.01 | 0.019 | 0.001 | 1.07 | 7.45 | 226.88 | 1.27 | 24.11 |  |  |  | 0.07 | 211 | 16.33 | 10.88 | 51.33333333333333 | 9.410203235172128
Nhà máy cán QSP | 1C | 2025-10-30 00:00:00 | 71251009444 | 121112 | 2.30x1212xC | SAE1006 | SAE J403-2014 | C1 | 1A | Loại 1 | 20444 |  | 25E006221 |  | 25E006220 |  | 283.043 | 342.496 | 38.4828 | 59.5 |  |  |  |  | SAE1006-Al | 17.84 | 0.046 | 0.016 | 0.159 | 0.003 | 0.013 | 0.02 | 0.008 | 0.017 | 0.002 | 0.37 | 8.23 | 284.97 | 0 | 29.05 | 37.75 |  | 39.79 | 0.08 | 267 | 17.84 | 0 | 53 | 9.809638554216868
Nhà máy cán QSP | 2A | 2025-11-14 00:00:00 | 72251103122 | 121112 | 2.50x1212xC | SAE1006 | SAE J403-2014 | C1 | 1A | Loại 1 | 20654 |  | 25A006705 |  |  |  | 276.7 | 348.7 | 39.9 | 58.1 |  |  |  |  | SAE1006-Al | 16.25 | 0.04 | 0.012 | 0.16 | 0.003 | 0.008 | 0.02 | 0.011 | 0.019 | 0.002 | 0 | 8.26 | 254.7 | 0.53 | 25.05 |  |  |  | 0.07 | 238 | 16.25 | 0 | 53.33 | 10.17
Nhà máy cán QSP | 2C | 2025-11-15 00:00:00 | 71251103574 | 121112 | 2.50x1212xC | SAE1006 | SAE J403-2014 | C1 | 1A | Loại 1 | 20284 |  | 25A006737 |  |  |  | 319.587 | 368.914 | 35.525 | 54.4 |  |  |  |  | SAE1006-Al | 17.22 | 0.047 | 0.013 | 0.162 | 0.004 | 0.01 | 0.04 | 0.013 | 0.02 | 0.005 | 0 | 6.840000000000001 | 258.25 | 1.11 | 20.72 |  |  |  | 0.08 | 241 | 17.22 | 0 | 40.5 | 12.46380308880309
Nhà máy cán QSP | 2C | 2025-11-15 00:00:00 | 71251103576 | 121112 | 2.50x1212xC | SAE1006 | SAE J403-2014 | C1 | 1A | Loại 1 | 20384 |  | 25C007082 |  |  |  | 319.587 | 368.914 | 35.525 | 54.4 |  |  |  |  | SAE1006-Al | 15.509629 | 0.043615546 | 0.01640563 | 0.16603528 | 0.0035147573 | 0.010896145 | 0.015091794 | 0.0079337817 | 0.012582438 | 0.00060365793 | 2.8286818 | 8.7271896 | 218.34007999999997 | 0.92670588 | 22.092496 |  |  |  | 0.076 | 202.830451 | 15.509629 | 0 | 47.23947226740236 | 9.882997376122642
Nhà máy cán QSP | 1A | 2025-11-16 00:00:00 | 71251103796 | 121112 | 2.30x1260xC | SAE1006 | SAE J403-2014 | C1 | 1A | Loại 1 | 18174 |  | 25C007098 |  |  |  | 339.984 | 367.349 | 31.3342 | 63.9 |  |  |  |  | SAE1006-Al | 19.33 | 0.043 | 0.027 | 0.172 | 0.004 | 0.011 | 0.01 | 0.006 | 0.012 | 0.002 | 0.97 | 8.81 | 304.61 | 2.35 | 29.96 |  |  |  | 0.08 | 285 | 19.33 | 13.010000000000002 | 42.99999999999999 | 10.167222963951936
Nhà máy cán QSP | 1B | 2025-11-27 00:00:00 | 71251107563 | 121112 | 2.50x1260xC | SAE1006 | SAE J403-2014 | C1 | 1A | Loại 1 | 19884 |  | 25C007402 |  |  |  | 257.709 | 304.104 | 38.591 | 60.9 |  |  |  |  | SAE1006-Al | 15.45 | 0.048 | 0.017 | 0.164 | 0.006 | 0.008 | 0.03 | 0.01 | 0.01 | 0.002 | 0 | 4.22 | 205.46 | 1.73 | 22.76 |  |  |  | 0.08 | 190 | 15.45 | 0 | 27.333333333333332 | 9.027240773286467
Nhà máy cán QSP | 1B | 2025-11-27 00:00:00 | 71251107596 | 121112 | 2.50x1212xC | SAE1006 | SAE J403-2014 | C1 | 1A | Loại 1 | 22424 |  | 25C007404 | 71251107596 |  | 71251107596 | 301.316 | 361.54 | 35.2904 | 61.1 |  |  |  |  | SAE1006-Al | 16.99 | 0.046 | 0.014 | 0.158 | 0.004 | 0.009 | 0.02 | 0.011 | 0.02 | 0.002 | 1.4300000000000002 | 6.259999999999999 | 306.1 | 0.73 | 27.1 |  |  |  | 0.08 | 289 | 16.99 | 7.09 | 39.5 | 11.29520295202952
Nhà máy cán QSP | 1B | 2025-11-27 00:00:00 | 71251107598 | 121112 | 2.50x1212xC | SAE1006 | SAE J403-2014 | C1 | 1A | Loại 1 | 22624 |  | 25C007404 |  |  |  | 301.316 | 361.54 | 35.2904 | 61.1 |  |  |  |  | SAE1006-Al | 16.99 | 0.046 | 0.014 | 0.158 | 0.004 | 0.009 | 0.02 | 0.011 | 0.02 | 0.002 | 1.4300000000000002 | 6.259999999999999 | 306.1 | 0.73 | 27.1 |  |  |  | 0.08 | 289 | 16.99 | 7.09 | 39.5 | 11.29520295202952
Nhà máy cán QSP | 1B | 2025-11-27 00:00:00 | 71251107600 | 121112 | 2.30x1212xC | SAE1006 | SAE J403-2014 | C1 | 1A | Loại 1 | 22614 |  | 25B007229 |  |  |  | 290.562 | 358.539 | 35.802 | 61.3 |  |  |  |  | SAE1006-Al | 15.44 | 0.041 | 0.011 | 0.157 | 0.006 | 0.01 | 0.01 | 0.011 | 0.021 | 0.002 | 1.42 | 8.04 | 231.01 | 0.9 | 25.800000000000004 |  |  |  | 0.07 | 216 | 15.44 | 5.35 | 26.166666666666668 | 8.953875968992246
Nhà máy cán QSP | 1B | 2025-11-27 00:00:00 | 71251107623 | 121112 | 2.30x1212xC | SAE1006 | SAE J403-2014 | C1 | 1A | Loại 1 | 22584 |  | 25B007231 |  |  |  | 290.562 | 358.539 | 35.802 | 61.3 |  |  |  |  | SAE1006-Al | 14.840000000000002 | 0.033 | 0.01 | 0.157 | 0.006 | 0.012 | 0.03 | 0.014 | 0.022 | 0.002 | 0 | 6.09 | 203.50999999999996 | 0.62 | 32.57 |  |  |  | 0.07 | 189 | 14.840000000000002 | 9.72 | 26.166666666666668 | 6.248388087196806
Nhà máy cán QSP | 1B | 2025-11-27 00:00:00 | 71251107625 | 121112 | 2.30x1212xC | SAE1006 | SAE J403-2014 | C1 | 1A | Loại 1 | 22554 |  | 25B007231 |  |  |  | 290.562 | 358.539 | 35.802 | 61.3 |  |  |  |  | SAE1006-Al | 14.840000000000002 | 0.033 | 0.01 | 0.157 | 0.006 | 0.012 | 0.03 | 0.014 | 0.022 | 0.002 | 0 | 6.09 | 203.50999999999996 | 0.62 | 32.57 |  |  |  | 0.07 | 189 | 14.840000000000002 | 9.72 | 26.166666666666668 | 6.248388087196806
Nhà máy cán QSP | 1B | 2025-11-27 00:00:00 | 71251107627 | 121112 | 2.30x1212xC | SAE1006 | SAE J403-2014 | C1 | 1A | Loại 1 | 22544 |  | 25B007231 |  |  |  | 290.562 | 358.539 | 35.802 | 61.3 |  |  |  |  | SAE1006-Al | 14.840000000000002 | 0.033 | 0.01 | 0.157 | 0.006 | 0.012 | 0.03 | 0.014 | 0.022 | 0.002 | 0 | 6.09 | 203.50999999999996 | 0.62 | 32.57 |  |  |  | 0.07 | 189 | 14.840000000000002 | 9.72 | 26.166666666666668 | 6.248388087196806
Nhà máy cán QSP | 1B | 2025-11-27 00:00:00 | 71251107629 | 121112 | 2.50x1212xC | SAE1006 | SAE J403-2014 | C1 | 1A | Loại 1 | 22614 |  | 25B007231 |  |  |  | 301.316 | 361.54 | 35.2904 | 61.1 |  |  |  |  | SAE1006-Al | 14.840000000000002 | 0.033 | 0.01 | 0.157 | 0.006 | 0.012 | 0.03 | 0.014 | 0.022 | 0.002 | 0 | 6.09 | 203.50999999999996 | 0.62 | 32.57 |  |  |  | 0.07 | 189 | 14.840000000000002 | 9.72 | 26.166666666666668 | 6.248388087196806
Nhà máy cán QSP | 1B | 2025-11-27 00:00:00 | 71251107649 | 121112 | 2.50x1212xC | SAE1006 | SAE J403-2014 | C1 | 1A | Loại 1 | 22524 |  | 25B007233 |  |  |  | 301.316 | 361.54 | 35.2904 | 61.1 |  |  |  |  | SAE1006-Al | 18.77 | 0.033 | 0.017 | 0.164 | 0.006 | 0.012 | 0.02 | 0.01 | 0.019 | 0.002 | 0 | 5.9 | 298.36 | 2.27 | 25.16 |  |  |  | 0.07 | 280 | 18.77 | 0 | 27.333333333333332 | 11.858505564387917
Nhà máy cán QSP | 1B | 2025-11-27 00:00:00 | 71251107651 | 121112 | 2.50x1212xC | SAE1006 | SAE J403-2014 | C1 | 1A | Loại 1 | 22584 |  | 25B007233 |  |  |  | 301.316 | 361.54 | 35.2904 | 61.1 |  |  |  |  | SAE1006-Al | 18.77 | 0.033 | 0.017 | 0.164 | 0.006 | 0.012 | 0.02 | 0.01 | 0.019 | 0.002 | 0 | 5.9 | 298.36 | 2.27 | 25.16 |  |  |  | 0.07 | 280 | 18.77 | 0 | 27.333333333333332 | 11.858505564387917
Nhà máy cán QSP | 1B | 2025-11-27 00:00:00 | 71251107654 | 121112 | 2.30x1212xC | SAE1006 | SAE J403-2014 | C1 | 1A | Loại 1 | 22584 |  | 25B007233 |  |  |  | 290.562 | 358.539 | 35.802 | 61.3 |  |  |  |  | SAE1006-Al | 18.77 | 0.033 | 0.017 | 0.164 | 0.006 | 0.012 | 0.02 | 0.01 | 0.019 | 0.002 | 0 | 5.9 | 298.36 | 2.27 | 25.16 |  |  |  | 0.07 | 280 | 18.77 | 0 | 27.333333333333332 | 11.858505564387917
Nhà máy cán QSP | 1B | 2025-11-27 00:00:00 | 71251107656 | 121112 | 2.30x1212xC | SAE1006 | SAE J403-2014 | C1 | 1A | Loại 1 | 22584 |  | 25B007234 |  |  |  | 290.562 | 358.539 | 35.802 | 61.3 |  |  |  |  | SAE1006-Al | 15.46 | 0.034 | 0.011 | 0.16 | 0.007 | 0.012 | 0.02 | 0.01 | 0.019 | 0.001 | 1.15 | 8.14 | 238.31 | 0.77 | 24.530000000000005 |  |  |  | 0.07 | 223 | 15.46 | 8.01 | 22.857142857142858 | 9.7150428047289
Nhà máy cán QSP | 1B | 2025-11-27 00:00:00 | 71251107680 | 121112 | 2.30x1212xC | SAE1006 | SAE J403-2014 | C1 | 1A | Loại 1 | 22534 |  | 25B007236 |  |  |  | 290.562 | 358.539 | 35.802 | 61.3 |  |  |  |  | SAE1006-Al | 17.49 | 0.035 | 0.012 | 0.158 | 0.003 | 0.011 | 0.02 | 0.009 | 0.022 | 0.001 | 0.22 | 8.91 | 299.33 | 0.83 | 26.67 | 20.14 |  | 48.440000000000005 | 0.07 | 282 | 17.49 | 9.61 | 52.666666666666664 | 11.22347206599175
Nhà máy cán QSP | 1B | 2025-11-27 00:00:00 | 71251107684 | 121112 | 2.30x1212xC | SAE1006 | SAE J403-2014 | C1 | 1A | Loại 1 | 22344 |  | 25B007236 |  |  |  | 253.1 | 351.865 | 30.632 | 59.6 |  |  |  |  | SAE1006-Al | 17.49 | 0.035 | 0.012 | 0.158 | 0.003 | 0.011 | 0.02 | 0.009 | 0.022 | 0.001 | 0.22 | 8.91 | 299.33 | 0.83 | 26.67 | 20.14 |  | 48.440000000000005 | 0.07 | 282 | 17.49 | 9.61 | 52.666666666666664 | 11.22347206599175
Nhà máy cán QSP | 1B | 2025-11-27 00:00:00 | 72251107556 | 121112 | 2.50x1260xC | SAE1006 | SAE J403-2014 | C1 | 1A | Loại 1 | 19754 |  | 25B007224 |  |  |  | 257.709 | 304.104 | 38.591 | 60.9 |  |  |  |  | SAE1006-Al | 15.3 | 0.039 | 0.007 | 0.155 | 0.008 | 0.007 | 0.02 | 0.011 | 0.015 | 0.001 | 0 | 3.91 | 219 | 0.86 | 22.68 |  |  |  | 0.07 | 204.00000000000003 | 15.3 | 4.71 | 19.375 | 9.656084656084657
Nhà máy cán QSP | 1B | 2025-11-27 00:00:00 | 72251107597 | 121112 | 2.50x1212xC | SAE1006 | SAE J403-2014 | C1 | 1A | Loại 1 | 22554 |  | 25C007405 |  |  |  | 301.316 | 361.54 | 35.2904 | 61.1 |  |  |  |  | SAE1006-Al | 14.799999999999999 | 0.042 | 0.013 | 0.158 | 0.004 | 0.01 | 0.02 | 0.011 | 0.022 | 0.002 | 2.38 | 7.88 | 212.50000000000003 | 0.53 | 27.24 |  |  |  | 0.08 | 198.00000000000003 | 14.799999999999999 | 8.24 | 39.5 | 7.8010279001468446
Nhà máy cán QSP | 1B | 2025-11-27 00:00:00 | 72251107599 | 121112 | 2.30x1212xC | SAE1006 | SAE J403-2014 | C1 | 1A | Loại 1 | 22364 |  | 25C007405 | 72251107599 |  | 72251107599 | 290.562 | 358.539 | 35.802 | 61.3 |  |  |  |  | SAE1006-Al | 14.799999999999999 | 0.042 | 0.013 | 0.158 | 0.004 | 0.01 | 0.02 | 0.011 | 0.022 | 0.002 | 2.38 | 7.88 | 212.50000000000003 | 0.53 | 27.24 |  |  |  | 0.08 | 198.00000000000003 | 14.799999999999999 | 8.24 | 39.5 | 7.8010279001468446
Nhà máy cán QSP | 1B | 2025-11-27 00:00:00 | 72251107601 | 121112 | 2.30x1212xC | SAE1006 | SAE J403-2014 | C1 | 1A | Loại 1 | 22544 |  | 25C007405 |  |  |  | 290.562 | 358.539 | 35.802 | 61.3 |  |  |  |  | SAE1006-Al | 14.799999999999999 | 0.042 | 0.013 | 0.158 | 0.004 | 0.01 | 0.02 | 0.011 | 0.022 | 0.002 | 2.38 | 7.88 | 212.50000000000003 | 0.53 | 27.24 |  |  |  | 0.08 | 198.00000000000003 | 14.799999999999999 | 8.24 | 39.5 | 7.8010279001468446
Nhà máy cán QSP | 1B | 2025-11-27 00:00:00 | 72251107622 | 121112 | 2.30x1212xC | SAE1006 | SAE J403-2014 | C1 | 1A | Loại 1 | 22514 |  | 25C007407 |  |  |  | 290.562 | 358.539 | 35.802 | 61.3 |  |  |  |  | SAE1006-Al | 15.34 | 0.037 | 0.011 | 0.155 | 0.004 | 0.01 | 0.03 | 0.013 | 0.019 | 0.002 | 0 | 6.94 | 227.58 | 0.46 | 23.22 |  |  |  | 0.07 | 212 | 15.34 | 8.78 | 38.75 | 9.801033591731267
Nhà máy cán QSP | 1B | 2025-11-27 00:00:00 | 72251107624 | 121112 | 2.30x1212xC | SAE1006 | SAE J403-2014 | C1 | 1A | Loại 1 | 22504 |  | 25C007407 |  |  |  | 290.562 | 358.539 | 35.802 | 61.3 |  |  |  |  | SAE1006-Al | 15.34 | 0.037 | 0.011 | 0.155 | 0.004 | 0.01 | 0.03 | 0.013 | 0.019 | 0.002 | 0 | 6.94 | 227.58 | 0.46 | 23.22 |  |  |  | 0.07 | 212 | 15.34 | 8.78 | 38.75 | 9.801033591731267
Nhà máy cán QSP | 1B | 2025-11-27 00:00:00 | 72251107626 | 121112 | 2.30x1212xC | SAE1006 | SAE J403-2014 | C1 | 1A | Loại 1 | 22514 |  | 25C007407 |  |  |  | 290.562 | 358.539 | 35.802 | 61.3 |  |  |  |  | SAE1006-Al | 15.34 | 0.037 | 0.011 | 0.155 | 0.004 | 0.01 | 0.03 | 0.013 | 0.019 | 0.002 | 0 | 6.94 | 227.58 | 0.46 | 23.22 |  |  |  | 0.07 | 212 | 15.34 | 8.78 | 38.75 | 9.801033591731267
Nhà máy cán QSP | 1B | 2025-11-27 00:00:00 | 72251107628 | 121112 | 2.50x1212xC | SAE1006 | SAE J403-2014 | C1 | 1A | Loại 1 | 22124 |  | 25C007407 |  |  |  | 301.316 | 361.54 | 35.2904 | 61.1 |  |  |  |  | SAE1006-Al | 15.34 | 0.037 | 0.011 | 0.155 | 0.004 | 0.01 | 0.03 | 0.013 | 0.019 | 0.002 | 0 | 6.94 | 227.58 | 0.46 | 23.22 |  |  |  | 0.07 | 212 | 15.34 | 8.78 | 38.75 | 9.801033591731267
Nhà máy cán QSP | 1B | 2025-11-27 00:00:00 | 72251107630 | 121112 | 2.50x1212xC | SAE1006 | SAE J403-2014 | C1 | 1A | Loại 1 | 22524 |  | 25C007408 |  |  |  | 301.316 | 361.54 | 35.2904 | 61.1 |  |  |  |  | SAE1006-Al | 15.71 | 0.052 | 0.01 | 0.155 | 0.005 | 0.01 | 0.02 | 0.013 | 0.022 | 0.003 | 0.08 | 4.91 | 243.68999999999997 | 0.060000000000000005 | 23.27 |  |  |  | 0.09 | 228 | 15.71 | 2.72 | 31 | 10.472281908036097
Nhà máy cán QSP | 1B | 2025-11-27 00:00:00 | 72251107650 | 121112 | 2.50x1212xC | SAE1006 | SAE J403-2014 | C1 | 1A | Loại 1 | 22484 |  | 25C007409 |  |  |  | 301.316 | 361.54 | 35.2904 | 61.1 |  |  |  |  | SAE1006-Al | 16.94 | 0.041 | 0.018 | 0.16 | 0.004 | 0.01 | 0.03 | 0.012 | 0.01 | 0.002 | 0.2 | 6.539999999999999 | 253.62 | 1.94 | 27.62 |  |  |  | 0.07 | 237 | 16.94 | 0 | 40 | 9.182476466328747
Nhà máy cán QSP | 1B | 2025-11-27 00:00:00 | 72251107652 | 121112 | 2.50x1212xC | SAE1006 | SAE J403-2014 | C1 | 1A | Loại 1 | 22494 |  | 25C007409 |  |  |  | 301.316 | 361.54 | 35.2904 | 61.1 |  |  |  |  | SAE1006-Al | 16.94 | 0.041 | 0.018 | 0.16 | 0.004 | 0.01 | 0.03 | 0.012 | 0.01 | 0.002 | 0.2 | 6.539999999999999 | 253.62 | 1.94 | 27.62 |  |  |  | 0.07 | 237 | 16.94 | 0 | 40 | 9.182476466328747
Nhà máy cán QSP | 1B | 2025-11-27 00:00:00 | 72251107657 | 121112 | 2.30x1212xC | SAE1006 | SAE J403-2014 | C1 | 1A | Loại 1 | 22474 |  | 25C007410 |  |  |  | 290.562 | 358.539 | 35.802 | 61.3 |  |  |  |  | SAE1006-Al | 15.15 | 0.024 | 0.014 | 0.159 | 0.003 | 0.014 | 0.02 | 0.01 | 0.024 | 0.001 | 2.03 | 6.44 | 219.25999999999996 | 0.84 | 19.27 |  |  |  | 0.06 | 204.00000000000003 | 15.15 | 7.11 | 53 | 11.378308251167617
Nhà máy cán QSP | 1B | 2025-11-27 00:00:00 | 72251107681 | 121112 | 2.30x1212xC | SAE1006 | SAE J403-2014 | C1 | 1A | Loại 1 | 22514 |  | 25C007412 |  |  |  | 290.562 | 358.539 | 35.802 | 61.3 |  |  |  |  | SAE1006-Al | 16.49 | 0.039 | 0.014 | 0.165 | 0.006 | 0.011 | 0.02 | 0.01 | 0.019 | 0.001 | 0.28 | 8.91 | 280.84 | 0.9600000000000001 | 29.17 | 36.98 |  | 45.24 | 0.07 | 264 | 16.49 | 9.9 | 27.5 | 9.627699691463832
Nhà máy cán QSP | 1B | 2025-11-27 00:00:00 | 72251107683 | 121112 | 2.30x1212xC | SAE1006 | SAE J403-2014 | C1 | 1A | Loại 1 | 22524 |  | 25C007412 |  |  |  | 253.1 | 351.865 | 30.632 | 59.6 |  |  |  |  | SAE1006-Al | 16.49 | 0.039 | 0.014 | 0.165 | 0.006 | 0.011 | 0.02 | 0.01 | 0.019 | 0.001 | 0.28 | 8.91 | 280.84 | 0.9600000000000001 | 29.17 | 36.98 |  | 45.24 | 0.07 | 264 | 16.49 | 9.9 | 27.5 | 9.627699691463832
Nhà máy cán QSP | 2C | 2025-11-27 00:00:00 | 73251100257 | 121112 | 2.30x1212xC | SAE1006 | SAE J403-2014 | C1 | 1A | Loại 1 | 22514 |  | 25B007237 |  |  |  | 276.476 | 357.396 | 40.6078 | 59.6 |  |  |  |  | SAE1006-Al | 15.37 | 0.03 | 0.01 | 0.157 | 0.004 | 0.011 | 0.01 | 0.009 | 0.023 | 0.002 | 2.19 | 5.47 | 239.15000000000003 | 0.77 | 28.42 |  |  |  | 0.06 | 224 | 15.37 | 5.95 | 39.25 | 8.41484869809993
Nhà máy cán QSP | 2C | 2025-11-27 00:00:00 | 71251107686 | 121112 | 2.30x1212xC | SAE1006 | SAE J403-2014 | C1 | 1A | Loại 1 | 22504 |  | 25B007236 |  |  |  | 253.1 | 351.865 | 30.632 | 59.6 |  |  |  |  | SAE1006-Al | 17.49 | 0.035 | 0.012 | 0.158 | 0.003 | 0.011 | 0.02 | 0.009 | 0.022 | 0.001 | 0.22 | 8.91 | 299.33 | 0.83 | 26.67 | 20.14 |  | 48.440000000000005 | 0.07 | 282 | 17.49 | 9.61 | 52.666666666666664 | 11.22347206599175
Nhà máy cán QSP | 2C | 2025-11-27 00:00:00 | 71251107717 | 121112 | 2.30x1212xC | SAE1006 | SAE J403-2014 | C1 | 1A | Loại 1 | 22534 |  | 25B007239 |  |  |  | 253.1 | 351.865 | 30.632 | 59.6 |  |  |  |  | SAE1006-Al | 16.36 | 0.044 | 0.01 | 0.155 | 0.004 | 0.009 | 0.03 | 0.011 | 0.02 | 0.002 | 5.5 | 6.49 | 267.58 | 2.06 | 25.36 |  |  |  | 0.08 | 251 | 16.36 | 0 | 38.75 | 10.551261829652997
Nhà máy cán QSP | 2C | 2025-11-27 00:00:00 | 71251107725 | 121112 | 2.30x1212xC | SAE1006 | SAE J403-2014 | C1 | 1A | Loại 1 | 22454 |  | 25B007240 | 71251107725 |  | 71251107725 | 276.899 | 349.033 | 36.3392 | 55 |  |  |  |  | SAE1006-Al | 16.14 | 0.035 | 0.018 | 0.154 | 0.003 | 0.01 | 0.03 | 0.013 | 0.019 | 0.003 | 3.2699999999999996 | 7.82 | 228.19 | 1.9 | 25.44 |  |  |  | 0.07 | 212 | 16.14 | 0 | 51.33333333333333 | 8.969732704402515
Nhà máy cán QSP | 2C | 2025-11-27 00:00:00 | 71251107727 | 121112 | 2.30x1212xC | SAE1006 | SAE J403-2014 | C1 | 1A | Loại 1 | 22564 |  | 25B007240 |  |  |  | 276.899 | 349.033 | 36.3392 | 55 |  |  |  |  | SAE1006-Al | 16.14 | 0.035 | 0.018 | 0.154 | 0.003 | 0.01 | 0.03 | 0.013 | 0.019 | 0.003 | 3.2699999999999996 | 7.82 | 228.19 | 1.9 | 25.44 |  |  |  | 0.07 | 212 | 16.14 | 0 | 51.33333333333333 | 8.969732704402515
Nhà máy cán QSP | 2C | 2025-11-27 00:00:00 | 71251107757 | 121112 | 2.30x1212xC | SAE1006 | SAE J403-2014 | C1 | 1A | Loại 1 | 19954 |  | 25B007242 |  |  |  | 276.899 | 349.033 | 36.3392 | 55 |  |  |  |  | SAE1006-Al | 16.04 | 0.047 | 0.016 | 0.157 | 0.003 | 0.01 | 0.04 | 0.016 | 0.021 | 0.003 | 0.24000000000000002 | 6.5 | 271.55 | 0.43 | 24.739999999999995 |  |  |  | 0.08 | 256 | 16.04 | 4.97 | 52.333333333333336 | 10.976151980598225
Nhà máy cán QSP | 2C | 2025-11-27 00:00:00 | 71251107813 | 121112 | 2.30x1212xC | SAE1006 | SAE J403-2014 | C1 | 1A | Loại 1 | 22554 |  | 25C007425 |  |  |  | 276.899 | 349.033 | 36.3392 | 55 |  |  |  |  | SAE1006-Al | 15.26 | 0.029 | 0.015 | 0.158 | 0.003 | 0.015 | 0.02 | 0.01 | 0.02 | 0.002 | 1.02 | 8.06 | 234.03999999999996 | 0.55 | 22.81 |  |  |  | 0.06 | 219 | 15.26 | 10.19 | 52.666666666666664 | 10.26041209995616
Nhà máy cán QSP | 2C | 2025-11-27 00:00:00 | 72251107758 | 121112 | 2.30x1212xC | SAE1006 | SAE J403-2014 | C1 | 1A | Loại 1 | 22534 |  | 25C007419 |  |  |  | 276.899 | 349.033 | 36.3392 | 55 |  |  |  |  | SAE1006-Al | 15.510000000000002 | 0.042 | 0.017 | 0.161 | 0.004 | 0.014 | 0.03 | 0.013 | 0.018 | 0.002 | 1.84 | 9.82 | 248.69 | 0.5 | 22.27 |  |  |  | 0.08 | 233 | 15.510000000000002 | 10.15 | 40.25 | 11.167040862146385
Nhà máy cán QSP | 2C | 2025-11-27 00:00:00 | 72251107767 | 121112 | 2.30x1212xC | SAE1006 | SAE J403-2014 | C1 | 1A | Loại 1 | 22554 |  | 25B007244 |  |  |  | 276.899 | 349.033 | 36.3392 | 55 |  |  |  |  | SAE1006-Al | 15.35 | 0.035 | 0.012 | 0.158 | 0.005 | 0.009 | 0.03 | 0.013 | 0.016 | 0.002 | 0 | 7.69 | 246.18 | 0.47 | 21.26 |  |  |  | 0.07 | 231 | 15.35 | 6.38 | 31.6 | 11.579492003762935
Nhà máy cán QSP | 2C | 2025-11-27 00:00:00 | 72251107768 | 121112 | 2.30x1212xC | SAE1006 | SAE J403-2014 | C1 | 1A | Loại 1 | 22554 |  | 25B007244 |  |  |  | 276.899 | 349.033 | 36.3392 | 55 |  |  |  |  | SAE1006-Al | 15.35 | 0.035 | 0.012 | 0.158 | 0.005 | 0.009 | 0.03 | 0.013 | 0.016 | 0.002 | 0 | 7.69 | 246.18 | 0.47 | 21.26 |  |  |  | 0.07 | 231 | 15.35 | 6.38 | 31.6 | 11.579492003762935
Nhà máy cán QSP | 2C | 2025-11-27 00:00:00 | 72251107804 | 121112 | 2.30x1212xC | SAE1006 | SAE J403-2014 | C1 | 1A | Loại 1 | 22554 |  | 25B007248 |  |  |  | 276.899 | 349.033 | 36.3392 | 55 |  |  |  |  | SAE1006-Al | 16.99 | 0.038 | 0.01 | 0.161 | 0.003 | 0.009 | 0.01 | 0.007 | 0.014 | 0.002 | 5.009999999999999 | 7.39 | 259.01 | 1.68 | 23.24 |  |  |  | 0.07 | 242 | 16.99 | 0 | 53.666666666666664 | 11.145008605851979
Nhà máy cán QSP | 2C | 2025-11-27 00:00:00 | 72251107814 | 121112 | 2.30x1212xC | SAE1006 | SAE J403-2014 | C1 | 1A | Loại 1 | 22574 |  | 25B007249 |  |  |  | 276.899 | 349.033 | 36.3392 | 55 |  |  |  |  | SAE1006-Al | 14.56 | 0.045 | 0.015 | 0.162 | 0.004 | 0.012 | 0.04 | 0.016 | 0.026 | 0.003 | 0.83 | 9.6 | 221.65 | 0.57 | 22.24 |  |  |  | 0.08 | 207 | 14.56 | 5.6 | 40.5 | 9.966276978417268
Nhà máy cán QSP | 1A | 2025-11-28 00:00:00 | 71251107926 | 121112 | 2.50x1212xC | SAE1006 | SAE J403-2014 | C1 | 1A | Loại 1 | 22564 |  | 25C007435 |  |  |  | 301.316 | 361.54 | 35.2904 | 61.1 |  |  |  |  | SAE1006-Al | 16.2 | 0.033 | 0.013 | 0.158 | 0.004 | 0.01 | 0.01 | 0.008 | 0.018 | 0.001 | 3.12 | 8.19 | 227.65999999999997 | 0 | 17.66 |  |  |  | 0.06 | 211 | 16.2 | 7.099999999999999 | 39.5 | 12.891279728199319
Nhà máy cán QSP | 1A | 2025-11-28 00:00:00 | 71251107928 | 121112 | 2.50x1212xC | SAE1006 | SAE J403-2014 | C1 | 1A | Loại 1 | 22534 |  | 25C007435 |  |  |  | 301.316 | 361.54 | 35.2904 | 61.1 |  |  |  |  | SAE1006-Al | 16.2 | 0.033 | 0.013 | 0.158 | 0.004 | 0.01 | 0.01 | 0.008 | 0.018 | 0.001 | 3.12 | 8.19 | 227.65999999999997 | 0 | 17.66 |  |  |  | 0.06 | 211 | 16.2 | 7.099999999999999 | 39.5 | 12.891279728199319
Nhà máy cán QSP | 1A | 2025-11-28 00:00:00 | 71251107930 | 121112 | 2.50x1212xC | SAE1006 | SAE J403-2014 | C1 | 1A | Loại 1 | 22364 |  | 25C007435 | 71251107930 |  | 71251107930 | 318.96 | 353.766 | 35.8362 | 47.3 |  |  |  |  | SAE1006-Al | 16.2 | 0.033 | 0.013 | 0.158 | 0.004 | 0.01 | 0.01 | 0.008 | 0.018 | 0.001 | 3.12 | 8.19 | 227.65999999999997 | 0 | 17.66 |  |  |  | 0.06 | 211 | 16.2 | 7.099999999999999 | 39.5 | 12.891279728199319
Nhà máy cán QSP | 1A | 2025-11-28 00:00:00 | 71251107932 | 121112 | 2.50x1212xC | SAE1006 | SAE J403-2014 | C1 | 1A | Loại 1 | 22544 |  | 25C007435 |  |  |  | 318.96 | 353.766 | 35.8362 | 47.3 |  |  |  |  | SAE1006-Al | 16.2 | 0.033 | 0.013 | 0.158 | 0.004 | 0.01 | 0.01 | 0.008 | 0.018 | 0.001 | 3.12 | 8.19 | 227.65999999999997 | 0 | 17.66 |  |  |  | 0.06 | 211 | 16.2 | 7.099999999999999 | 39.5 | 12.891279728199319
Nhà máy cán QSP | 1A | 2025-11-28 00:00:00 | 71251107956 | 121112 | 2.50x1212xC | SAE1006 | SAE J403-2014 | C1 | 1A | Loại 1 | 20664 |  | 25C007438 |  |  |  | 318.96 | 353.766 | 35.8362 | 47.3 |  |  |  |  | SAE1006-Al | 16.38 | 0.037 | 0.02 | 0.157 | 0.004 | 0.011 | 0.01 | 0.011 | 0.014 | 0.003 | 1.76 | 7.34 | 267.22 | 0 | 24.85 |  |  |  | 0.07 | 251 | 16.38 | 6.74 | 39.25 | 10.753319919517104
Nhà máy cán QSP | 2B | 2025-11-28 00:00:00 | 71251108055 | 121112 | 2.50x1212xC | SAE1006 | SAE J403-2014 | C1 | 1A | Loại 1 | 22554 |  | 25B007270 |  |  |  | 318.96 | 353.766 | 35.8362 | 47.3 |  |  |  |  | SAE1006-Al | 15.82 | 0.023 | 0.008 | 0.16 | 0.004 | 0.011 | 0.02 | 0.014 | 0.029 | 0.002 | 0.56 | 7.06 | 261.22 | 0.12000000000000001 | 22.92 |  |  |  | 0.06 | 245 | 15.82 | 4.27 | 40 | 11.397033158813263
Nhà máy cán QSP | 2B | 2025-11-28 00:00:00 | 71251108065 | 121112 | 2.50x1212xC | SAE1006 | SAE J403-2014 | C1 | 1A | Loại 1 | 22484 |  | 25B007271 |  |  |  | 318.96 | 353.766 | 35.8362 | 47.3 |  |  |  |  | SAE1006-Al | 15.12 | 0.03 | 0.014 | 0.16 | 0.003 | 0.008 | 0.02 | 0.019 | 0.019 | 0.005 | 1.42 | 10.93 | 235.82 | 0.53 | 24.96 |  |  |  | 0.06 | 221.00000000000003 | 15.12 | 6.29 | 53.333333333333336 | 9.447916666666666
Nhà máy cán QSP | 2B | 2025-11-28 00:00:00 | 71251108067 | 121112 | 2.50x1212xC | SAE1006 | SAE J403-2014 | C1 | 1A | Loại 1 | 22524 |  | 25B007271 |  |  |  | 318.96 | 353.766 | 35.8362 | 47.3 |  |  |  |  | SAE1006-Al | 15.12 | 0.03 | 0.014 | 0.16 | 0.003 | 0.008 | 0.02 | 0.019 | 0.019 | 0.005 | 1.42 | 10.93 | 235.82 | 0.53 | 24.96 |  |  |  | 0.06 | 221.00000000000003 | 15.12 | 6.29 | 53.333333333333336 | 9.447916666666666
Nhà máy cán QSP | 2B | 2025-11-28 00:00:00 | 72251108056 | 121112 | 2.50x1212xC | SAE1006 | SAE J403-2014 | C1 | 1A | Loại 1 | 22524 |  | 25C007447 |  |  |  | 318.96 | 353.766 | 35.8362 | 47.3 |  |  |  |  | SAE1006-Al | 16.22 | 0.035 | 0.012 | 0.165 | 0.003 | 0.011 | 0.02 | 0.012 | 0.024 | 0.002 | 2.12 | 8.21 | 300.24 | 0.39 | 26.540000000000003 |  |  |  | 0.07 | 284 | 16.22 | 4.21 | 55 | 11.312735493594573
Nhà máy cán QSP | 2B | 2025-11-28 00:00:00 | 72251108070 | 121112 | 2.30x1212xC | SAE1006 | SAE J403-2014 | C1 | 1A | Loại 1 | 22544 |  | 25C007448 |  |  |  | 276.899 | 349.033 | 36.3392 | 55 |  |  |  |  | SAE1006-Al | 15.03 | 0.032 | 0.007 | 0.162 | 0.004 | 0.012 | 0.03 | 0.012 | 0.021 | 0.002 | 1.7 | 6.5 | 240.2 | 0.29 | 23.630000000000003 |  |  |  | 0.07 | 225 | 15.03 | 5.37 | 40.5 | 10.165044435040201
Nhà máy cán QSP | 1C | 2025-11-29 00:00:00 | 71251108197 | 121112 | 2.50x1260xC | SAE1006 | SAE J403-2014 | C1 | 1A | Loại 1 | 21944 |  | 25B007284 |  |  |  | 285.327 | 361.649 | 38.6534 | 56.5 |  |  |  |  | SAE1006-Al | 15.400000000000002 | 0.036 | 0.008 | 0.163 | 0.004 | 0.009 | 0.01 | 0.009 | 0.016 | 0.002 | 2.32 | 11.26 | 246.93 | 0.14 | 24.05 |  |  |  | 0.07 | 231.99999999999997 | 15.400000000000002 | 7.23 | 40.75 | 10.267359667359667
Nhà máy cán QSP | 1C | 2025-11-29 00:00:00 | 71251108340 | 121112 | 2.30x1260xC | SAE1006 | SAE J403-2014 | C1 | 1A | Loại 1 | 21434 |  | 25B007297 |  |  |  | 309.888 | 363.32 | 34.261 | 61 |  |  |  |  | SAE1006-Al | 16 | 0.03 | 0.025 | 0.163 | 0.004 | 0.016 | 0.02 | 0.01 | 0.017 | 0.002 | 3.91 | 13.09 | 297.05 | 0 | 29.28 |  |  |  | 0.06 | 281 | 16 | 8.85 | 40.75 | 10.145150273224044
Nhà máy cán QSP | 1C | 2025-11-29 00:00:00 | 71251108344 | 121112 | 2.50x1260xC | SAE1006 | SAE J403-2014 | C1 | 1A | Loại 1 | 21464 |  | 25B007298 |  |  |  | 285.327 | 361.649 | 38.6534 | 56.5 |  |  |  |  | SAE1006-Al | 15.79 | 0.035 | 0.01 | 0.156 | 0.006 | 0.014 | 0.02 | 0.01 | 0.021 | 0.001 | 0.42 | 8.55 | 270.2 | 0.14 | 24.970000000000002 |  |  |  | 0.07 | 254 | 15.79 | 4.83 | 26 | 10.82098518221866
Nhà máy cán QSP | 1C | 2025-11-29 00:00:00 | 72251108196 | 121112 | 2.50x1260xC | SAE1006 | SAE J403-2014 | C1 | 1A | Loại 1 | 21384 |  | 25C007460 | 72251108196 |  | 72251108196 | 285.327 | 361.649 | 38.6534 | 56.5 |  |  |  |  | SAE1006-Al | 15.73 | 0.04 | 0.021 | 0.157 | 0.003 | 0.014 | 0.04 | 0.014 | 0.018 | 0.002 | 4.38 | 12.369999999999997 | 269.47 | 0.46 | 28.51 |  |  |  | 0.07 | 254 | 15.73 | 4.22 | 52.333333333333336 | 9.451771308312873
Nhà máy cán QSP | 1C | 2025-11-29 00:00:00 | 72251108218 | 121112 | 2.30x1260xC | SAE1006 | SAE J403-2014 | C1 | 1A | Loại 1 | 23114 |  | 25C007462 |  |  |  | 290.806 | 354.618 | 31.7526 | 56.4 |  |  |  |  | SAE1006-Al | 16.658889599183 | 0.0339075597244864 | 0.0094697028761837 | 0.160216475537868 | 0.0031375505792111 | 0.0131062996970541 | 0.0404409701296021 | 0.013793032553742 | 0.0281986977787135 | 0.00251446412835664 | 0 | 10.0999069395256 | 294.28324629489697 | 0.0934470826964347 | 27.1273989475016 |  |  |  | 0.07 | 277.624356695714 | 16.658889599183 | 4.73192883354585 | 51.06418892477346 | 10.84819251799296
Nhà máy cán QSP | 1C | 2025-11-29 00:00:00 | 72251108315 | 121112 | 2.30x1260xC | SAE1006 | SAE J403-2014 | C1 | 1A | Loại 1 | 21474 |  | 25C007471 |  |  |  | 290.806 | 354.618 | 31.7526 | 56.4 |  |  |  |  | SAE1006-Al | 15.07 | 0.04 | 0.016 | 0.158 | 0.003 | 0.014 | 0.02 | 0.008 | 0.016 | 0.002 | 1.13 | 10.41 | 225.09 | 2.15 | 30.38 |  |  |  | 0.07 | 210 | 15.07 | 0 | 52.666666666666664 | 7.4091507570770245
Nhà máy cán QSP | 1C | 2025-11-29 00:00:00 | 72251108317 | 121112 | 2.30x1260xC | SAE1006 | SAE J403-2014 | C1 | 1A | Loại 1 | 21494 |  | 25C007471 |  |  |  | 290.806 | 354.618 | 31.7526 | 56.4 |  |  |  |  | SAE1006-Al | 15.07 | 0.04 | 0.016 | 0.158 | 0.003 | 0.014 | 0.02 | 0.008 | 0.016 | 0.002 | 1.13 | 10.41 | 225.09 | 2.15 | 30.38 |  |  |  | 0.07 | 210 | 15.07 | 0 | 52.666666666666664 | 7.4091507570770245
Nhà máy cán QSP | 1C | 2025-11-29 00:00:00 | 72251108319 | 121112 | 2.30x1260xC | SAE1006 | SAE J403-2014 | C1 | 1A | Loại 1 | 21504 |  | 25C007471 |  |  |  | 290.806 | 354.618 | 31.7526 | 56.4 |  |  |  |  | SAE1006-Al | 15.07 | 0.04 | 0.016 | 0.158 | 0.003 | 0.014 | 0.02 | 0.008 | 0.016 | 0.002 | 1.13 | 10.41 | 225.09 | 2.15 | 30.38 |  |  |  | 0.07 | 210 | 15.07 | 0 | 52.666666666666664 | 7.4091507570770245
Nhà máy cán QSP | 1C | 2025-11-29 00:00:00 | 72251108321 | 121112 | 2.30x1260xC | SAE1006 | SAE J403-2014 | C1 | 1A | Loại 1 | 21504 |  | 25C007471 |  |  |  | 290.806 | 354.618 | 31.7526 | 56.4 |  |  |  |  | SAE1006-Al | 15.07 | 0.04 | 0.016 | 0.158 | 0.003 | 0.014 | 0.02 | 0.008 | 0.016 | 0.002 | 1.13 | 10.41 | 225.09 | 2.15 | 30.38 |  |  |  | 0.07 | 210 | 15.07 | 0 | 52.666666666666664 | 7.4091507570770245
Nhà máy cán QSP | 1C | 2025-11-29 00:00:00 | 72251108327 | 121112 | 2.30x1260xC | SAE1006 | SAE J403-2014 | C1 | 1A | Loại 1 | 21474 |  | 25B007296 |  |  |  | 290.806 | 354.618 | 31.7526 | 56.4 |  |  |  |  | SAE1006-Al | 15.88 | 0.04 | 0.016 | 0.16 | 0.005 | 0.013 | 0.02 | 0.01 | 0.02 | 0.002 | 2.37 | 12.750000000000002 | 273.44 | 0.02 | 27.12 |  |  |  | 0.07 | 258 | 15.88 | 6.2 | 32 | 10.08259587020649
Nhà máy cán QSP | 1C | 2025-11-29 00:00:00 | 72251108331 | 121112 | 2.30x1260xC | SAE1006 | SAE J403-2014 | C1 | 1A | Loại 1 | 21464 |  | 25B007296 |  |  |  | 309.888 | 363.32 | 34.261 | 61 |  |  |  |  | SAE1006-Al | 15.88 | 0.04 | 0.016 | 0.16 | 0.005 | 0.013 | 0.02 | 0.01 | 0.02 | 0.002 | 2.37 | 12.750000000000002 | 273.44 | 0.02 | 27.12 |  |  |  | 0.07 | 258 | 15.88 | 6.2 | 32 | 10.08259587020649
Nhà máy cán QSP | 1C | 2025-11-29 00:00:00 | 72251108333 | 121112 | 2.30x1260xC | SAE1006 | SAE J403-2014 | C1 | 1A | Loại 1 | 21474 |  | 25B007296 |  |  |  | 309.888 | 363.32 | 34.261 | 61 |  |  |  |  | SAE1006-Al | 15.88 | 0.04 | 0.016 | 0.16 | 0.005 | 0.013 | 0.02 | 0.01 | 0.02 | 0.002 | 2.37 | 12.750000000000002 | 273.44 | 0.02 | 27.12 |  |  |  | 0.07 | 258 | 15.88 | 6.2 | 32 | 10.08259587020649
Nhà máy cán QSP | 1C | 2025-11-29 00:00:00 | 72251108335 | 121112 | 2.30x1260xC | SAE1006 | SAE J403-2014 | C1 | 1A | Loại 1 | 21444 |  | 25B007296 |  |  |  | 309.888 | 363.32 | 34.261 | 61 |  |  |  |  | SAE1006-Al | 15.88 | 0.04 | 0.016 | 0.16 | 0.005 | 0.013 | 0.02 | 0.01 | 0.02 | 0.002 | 2.37 | 12.750000000000002 | 273.44 | 0.02 | 27.12 |  |  |  | 0.07 | 258 | 15.88 | 6.2 | 32 | 10.08259587020649
Nhà máy cán QSP | 1C | 2025-11-29 00:00:00 | 72251108337 | 121112 | 2.30x1260xC | SAE1006 | SAE J403-2014 | C1 | 1A | Loại 1 | 21454 |  | 25B007296 |  |  |  | 309.888 | 363.32 | 34.261 | 61 |  |  |  |  | SAE1006-Al | 15.88 | 0.04 | 0.016 | 0.16 | 0.005 | 0.013 | 0.02 | 0.01 | 0.02 | 0.002 | 2.37 | 12.750000000000002 | 273.44 | 0.02 | 27.12 |  |  |  | 0.07 | 258 | 15.88 | 6.2 | 32 | 10.08259587020649
Nhà máy cán QSP | 1C | 2025-11-29 00:00:00 | 72251108341 | 121112 | 2.50x1260xC | SAE1006 | SAE J403-2014 | C1 | 1A | Loại 1 | 21464 |  | 25C007473 |  |  |  | 285.327 | 361.649 | 38.6534 | 56.5 |  |  |  |  | SAE1006-Al | 15.48 | 0.043 | 0.015 | 0.155 | 0.003 | 0.013 | 0.02 | 0.011 | 0.02 | 0.001 | 3.83 | 11.78 | 260.64 | 0.04 | 28.5 |  |  |  | 0.08 | 245 | 15.48 | 5.54 | 51.666666666666664 | 9.145263157894737
Nhà máy cán QSP | 1C | 2025-11-29 00:00:00 | 72251108343 | 121112 | 2.50x1260xC | SAE1006 | SAE J403-2014 | C1 | 1A | Loại 1 | 21464 |  | 25C007473 |  |  |  | 285.327 | 361.649 | 38.6534 | 56.5 |  |  |  |  | SAE1006-Al | 15.48 | 0.043 | 0.015 | 0.155 | 0.003 | 0.013 | 0.02 | 0.011 | 0.02 | 0.001 | 3.83 | 11.78 | 260.64 | 0.04 | 28.5 |  |  |  | 0.08 | 245 | 15.48 | 5.54 | 51.666666666666664 | 9.145263157894737
Nhà máy cán QSP | 2A | 2025-11-29 00:00:00 | 71251108358 | 121112 | 2.50x1260xC | SAE1006 | SAE J403-2014 | C1 | 1A | Loại 1 | 21214 |  | 25B007299 | 71251108358 |  | 71251108358 | 315.6 | 352.8 | 36.9 | 58.7 |  |  |  |  | SAE1006-Al | 16.38 | 0.033 | 0.013 | 0.156 | 0.004 | 0.014 | 0.02 | 0.011 | 0.019 | 0.001 | 0.72 | 9.56 | 235.21 | 0 | 23.33 |  |  |  | 0.07 | 219 | 16.38 | 6.79 | 39.00 | 10.08
Nhà máy cán QSP | 2A | 2025-11-29 00:00:00 | 71251108360 | 121112 | 2.50x1260xC | SAE1006 | SAE J403-2014 | C1 | 1A | Loại 1 | 21414 |  | 25B007299 |  |  |  | 315.6 | 352.8 | 36.9 | 58.7 |  |  |  |  | SAE1006-Al | 16.38 | 0.033 | 0.013 | 0.156 | 0.004 | 0.014 | 0.02 | 0.011 | 0.019 | 0.001 | 0.72 | 9.56 | 235.21 | 0 | 23.33 |  |  |  | 0.07 | 219 | 16.38 | 6.79 | 39.00 | 10.08
Nhà máy cán QSP | 2A | 2025-11-29 00:00:00 | 71251108364 | 121112 | 2.30x1260xC | SAE1006 | SAE J403-2014 | C1 | 1A | Loại 1 | 20494 |  | 25B007299 |  |  |  | 289.5 | 350.4 | 39.7 | 59.9 |  |  |  |  | SAE1006-Al | 16.38 | 0.033 | 0.013 | 0.156 | 0.004 | 0.014 | 0.02 | 0.011 | 0.019 | 0.001 | 0.72 | 9.56 | 235.21 | 0 | 23.33 |  |  |  | 0.07 | 219 | 16.38 | 6.79 | 39.00 | 10.08
Nhà máy cán QSP | 2A | 2025-11-29 00:00:00 | 71251108417 | 121112 | 2.50x1260xC | SAE1006 | SAE J403-2014 | C1 | 1A | Loại 1 | 22774 |  | 25A007101 |  |  |  | 315.6 | 352.8 | 36.9 | 58.7 |  |  |  |  | SAE1006-Al | 15.44 | 0.031 | 0.018 | 0.161 | 0.003 | 0.013 | 0.04 | 0.015 | 0.026 | 0.003 | 6.02 | 10.81 | 256.06 | 0.57 | 24.45 |  |  |  | 0.07 | 241 | 15.44 | 10.64 | 53.67 | 10.47
Nhà máy cán QSP | 2A | 2025-11-29 00:00:00 | 71251108419 | 121112 | 2.50x1260xC | SAE1006 | SAE J403-2014 | C1 | 1A | Loại 1 | 22764 |  | 25A007101 |  |  |  | 315.6 | 352.8 | 36.9 | 58.7 |  |  |  |  | SAE1006-Al | 15.44 | 0.031 | 0.018 | 0.161 | 0.003 | 0.013 | 0.04 | 0.015 | 0.026 | 0.003 | 6.02 | 10.81 | 256.06 | 0.57 | 24.45 |  |  |  | 0.07 | 241 | 15.44 | 10.64 | 53.67 | 10.47
Nhà máy cán QSP | 2A | 2025-11-29 00:00:00 | 71251108475 | 121112 | 2.50x1260xC | SAE1006 | SAE J403-2014 | C1 | 1A | Loại 1 | 22754 |  | 25C007484 |  |  |  | 315.6 | 352.8 | 36.9 | 58.7 |  |  |  |  | SAE1006-Al | 14.95 | 0.031 | 0.014 | 0.166 | 0.004 | 0.019 | 0.02 | 0.01 | 0.018 | 0.001 | 5.83 | 11.7 | 250.03 | 0.29 | 20.52 |  |  |  | 0.07 | 235 | 14.95 | 8.72 | 41.50 | 12.18
Nhà máy cán QSP | 2A | 2025-11-29 00:00:00 | 71251108477 | 121112 | 2.50x1260xC | SAE1006 | SAE J403-2014 | C1 | 1A | Loại 1 | 22754 |  | 25C007484 |  |  |  | 315.6 | 352.8 | 36.9 | 58.7 |  |  |  |  | SAE1006-Al | 14.95 | 0.031 | 0.014 | 0.166 | 0.004 | 0.019 | 0.02 | 0.01 | 0.018 | 0.001 | 5.83 | 11.7 | 250.03 | 0.29 | 20.52 |  |  |  | 0.07 | 235 | 14.95 | 8.72 | 41.50 | 12.18
Nhà máy cán QSP | 2A | 2025-11-29 00:00:00 | 71251108479 | 121112 | 2.30x1260xC | SAE1006 | SAE J403-2014 | C1 | 1A | Loại 1 | 20634 |  | 25C007485 |  |  |  | 289.5 | 350.4 | 39.7 | 59.9 |  |  |  |  | SAE1006-Al | 15.12 | 0.034 | 0.013 | 0.163 | 0.003 | 0.011 | 0.01 | 0.008 | 0.014 | 0.001 | 3.85 | 10.84 | 237.66 | 0.5 | 22.57 |  |  |  | 0.07 | 223 | 15.12 | 6.22 | 54.33 | 10.53
Nhà máy cán QSP | 2A | 2025-11-29 00:00:00 | 71251108495 | 121112 | 2.50x1260xC | SAE1006 | SAE J403-2014 | C1 | 1A | Loại 1 | 22734 |  | 25C007486 |  |  |  | 315.6 | 352.8 | 36.9 | 58.7 |  |  |  |  | SAE1006-Al | 16.68 | 0.037 | 0.015 | 0.158 | 0.003 | 0.015 | 0.04 | 0.015 | 0.026 | 0.003 | 0 | 12.25 | 247.54 | 1.43 | 24.85 |  |  |  | 0.07 | 231 | 16.68 | 0 | 52.67 | 9.96
Nhà máy cán QSP | 2A | 2025-11-29 00:00:00 | 71251108529 | 121112 | 2.50x1260xC | SAE1006 | SAE J403-2014 | C1 | 1A | Loại 1 | 22554 |  | 25C007489 | 71251108529 |  | 71251108529 | 291.7 | 357.2 | 37.7 | 62.4 |  |  |  |  | SAE1006-Al | 17652 | 0.0236 | 0.01106 | 0.1599 | 0.004 | 0.0164 | 0.0538 | 0.0158 | 0.0277 | 0.0029 | 0 | 11379 | 272.76 | 0 | 23625 |  |  |  | 0.061 | 25511017 | 17652 | 11003 | 39.90 | 11.55
Nhà máy cán QSP | 2A | 2025-11-29 00:00:00 | 71251108531 | 121112 | 2.50x1260xC | SAE1006 | SAE J403-2014 | C1 | 1A | Loại 1 | 22764 |  | 25C007489 |  |  |  | 291.7 | 357.2 | 37.7 | 62.4 |  |  |  |  | SAE1006-Al | 17652 | 0.0236 | 0.01106 | 0.1599 | 0.004 | 0.0164 | 0.0538 | 0.0158 | 0.0277 | 0.0029 | 0 | 11379 | 272.76 | 0 | 23625 |  |  |  | 0.061 | 25511017 | 17652 | 11003 | 39.90 | 11.55
Nhà máy cán QSP | 2A | 2025-11-29 00:00:00 | 72251108359 | 121112 | 2.50x1260xC | SAE1006 | SAE J403-2014 | C1 | 1A | Loại 1 | 21434 |  | 25C007474 |  |  |  | 315.6 | 352.8 | 36.9 | 58.7 |  |  |  |  | SAE1006-Al | 14.34 | 0.034 | 0.01 | 0.156 | 0.003 | 0.016 | 0.03 | 0.01 | 0.018 | 0.001 | 2.9 | 9.91 | 226.78 | 0.17 | 29.19 |  |  |  | 0.07 | 212 | 14.34 | 7.77 | 52.00 | 7.77
Nhà máy cán QSP | 2A | 2025-11-29 00:00:00 | 72251108361 | 121112 | 2.50x1260xC | SAE1006 | SAE J403-2014 | C1 | 1A | Loại 1 | 22824 |  | 25C007475 |  |  |  | 315.6 | 352.8 | 36.9 | 58.7 |  |  |  |  | SAE1006-Al | 16.52 | 0.04 | 0.009 | 0.158 | 0.003 | 0.01 | 0.01 | 0.009 | 0.022 | 0.002 | 0.45 | 8.24 | 272.73 | 1.97 | 23.91 |  |  |  | 0.07 | 256 | 16.52 | 0 | 52.67 | 11.41
Nhà máy cán QSP | 2A | 2025-11-29 00:00:00 | 72251108418 | 121112 | 2.50x1260xC | SAE1006 | SAE J403-2014 | C1 | 1A | Loại 1 | 22814 |  | 25B007302 |  |  |  | 315.6 | 352.8 | 36.9 | 58.7 |  |  |  |  | SAE1006-Al | 15.46 | 0.027 | 0.02 | 0.165 | 0.003 | 0.012 | 0.04 | 0.013 | 0.018 | 0.002 | 0 | 13.88 | 213.83 | 0 | 22.62 |  |  |  | 0.06 | 198 | 15.46 | 10.03 | 55.00 | 9.45
Nhà máy cán QSP | 2A | 2025-11-29 00:00:00 | 72251108420 | 121112 | 2.50x1260xC | SAE1006 | SAE J403-2014 | C1 | 1A | Loại 1 | 22804 |  | 25B007302 |  |  |  | 315.6 | 352.8 | 36.9 | 58.7 |  |  |  |  | SAE1006-Al | 15.46 | 0.027 | 0.02 | 0.165 | 0.003 | 0.012 | 0.04 | 0.013 | 0.018 | 0.002 | 0 | 13.88 | 213.83 | 0 | 22.62 |  |  |  | 0.06 | 198 | 15.46 | 10.03 | 55.00 | 9.45
Nhà máy cán QSP | 2A | 2025-11-29 00:00:00 | 72251108476 | 121112 | 2.50x1260xC | SAE1006 | SAE J403-2014 | C1 | 1A | Loại 1 | 22824 |  | 25B007307 |  |  |  | 315.6 | 352.8 | 36.9 | 58.7 |  |  |  |  | SAE1006-Al | 14.71 | 0.034 | 0.012 | 0.165 | 0.003 | 0.008 | 0.02 | 0.01 | 0.02 | 0.001 | 1.54 | 10.63 | 238.84 | 0.48 | 25.71 |  |  |  | 0.07 | 224 | 14.71 | 10.86 | 55.00 | 9.29
Nhà máy cán QSP | 2A | 2025-11-29 00:00:00 | 72251108478 | 121112 | 2.50x1260xC | SAE1006 | SAE J403-2014 | C1 | 1A | Loại 1 | 22834 |  | 25B007307 |  |  |  | 315.6 | 352.8 | 36.9 | 58.7 |  |  |  |  | SAE1006-Al | 14.71 | 0.034 | 0.012 | 0.165 | 0.003 | 0.008 | 0.02 | 0.01 | 0.02 | 0.001 | 1.54 | 10.63 | 238.84 | 0.48 | 25.71 |  |  |  | 0.07 | 224 | 14.71 | 10.86 | 55.00 | 9.29
Nhà máy cán QSP | 2A | 2025-11-29 00:00:00 | 72251108494 | 121112 | 2.50x1260xC | SAE1006 | SAE J403-2014 | C1 | 1A | Loại 1 | 21254 |  | 25B007308 |  |  |  | 315.6 | 352.8 | 36.9 | 58.7 |  |  |  |  | SAE1006-Al | 17.1 | 0.046 | 0.014 | 0.16 | 0.003 | 0.008 | 0.04 | 0.014 | 0.02 | 0.003 | 0 | 11.73 | 252.19 | 1.52 | 27.35 |  |  |  | 0.08 | 235 | 17.1 | 0 | 53.33 | 9.22
Nhà máy cán QSP | 2A | 2025-11-29 00:00:00 | 72251108528 | 121112 | 2.50x1260xC | SAE1006 | SAE J403-2014 | C1 | 1A | Loại 1 | 22804 |  | 25B007311 |  |  |  | 315.6 | 352.8 | 36.9 | 58.7 |  |  |  |  | SAE1006-Al | 14.59 | 0.031 | 0.012 | 0.162 | 0.003 | 0.013 | 0.02 | 0.011 | 0.017 | 0.001 | 4.36 | 10.26 | 233.29 | 0.41 | 23.48 |  |  |  | 0.06 | 219 | 14.59 | 8.49 | 54.00 | 9.94
Nhà máy cán QSP | 2A | 2025-11-29 00:00:00 | 72251108530 | 121112 | 2.50x1260xC | SAE1006 | SAE J403-2014 | C1 | 1A | Loại 1 | 22844 |  | 25B007312 |  |  |  | 291.7 | 357.2 | 37.7 | 62.4 |  |  |  |  | SAE1006-Al | 17.28 | 0.033 | 0.01 | 0.172 | 0.004 | 0.01 | 0.05 | 0.018 | 0.026 | 0.003 | 0 | 9.34 | 247.11 | 11.51 | 21.34 |  |  |  | 0.07 | 230 | 17.28 | 0 | 43.00 | 11.58
Nhà máy cán QSP | 1B | 2025-11-30 00:00:00 | 71251108581 | 121112 | 2.50x1260xC | SAE1006 | SAE J403-2014 | C1 | 1A | Loại 1 | 20924 |  | 25B007317 |  |  |  | 291.742 | 357.165 | 37.6624 | 62.4 |  |  |  |  | SAE1006-Al | 15.059999999999999 | 0.034 | 0.01 | 0.16 | 0.003 | 0.008 | 0.02 | 0.01 | 0.016 | 0.001 | 5.51 | 12.900000000000002 | 246.31999999999996 | 1.35 | 27.76 |  |  |  | 0.07 | 231 | 15.059999999999999 | 13.92 | 53.333333333333336 | 8.873198847262247
Nhà máy cán QSP | 1B | 2025-11-30 00:00:00 | 71251108585 | 121112 | 2.30x1260xC | SAE1006 | SAE J403-2014 | C1 | 1A | Loại 1 | 22574 |  | 25B007317 |  |  |  | 290.791 | 349.713 | 39.4168 | 59.3 |  |  |  |  | SAE1006-Al | 15.059999999999999 | 0.034 | 0.01 | 0.16 | 0.003 | 0.008 | 0.02 | 0.01 | 0.016 | 0.001 | 5.51 | 12.900000000000002 | 246.31999999999996 | 1.35 | 27.76 |  |  |  | 0.07 | 231 | 15.059999999999999 | 13.92 | 53.333333333333336 | 8.873198847262247
Nhà máy cán QSP | 1B | 2025-11-30 00:00:00 | 71251108706 | 121112 | 2.50x1260xC | SAE1006 | SAE J403-2014 | C1 | 1A | Loại 1 | 22434 |  | 25C007505 |  |  |  | 291.742 | 357.165 | 37.6624 | 62.4 |  |  |  |  | SAE1006-Al | 14.98 | 0.043 | 0.01 | 0.159 | 0.003 | 0.012 | 0.03 | 0.013 | 0.024 | 0.002 | 3.2 | 10.5 | 247.9 | 1.72 | 31.620000000000005 |  |  |  | 0.08 | 233 | 14.98 | 13.63 | 53 | 7.839974699557241
Nhà máy cán QSP | 1B | 2025-11-30 00:00:00 | 72251108582 | 121112 | 2.50x1260xC | SAE1006 | SAE J403-2014 | C1 | 1A | Loại 1 | 22864 |  | 25C007493 |  |  |  | 291.742 | 357.165 | 37.6624 | 62.4 |  |  |  |  | SAE1006-Al | 15.95 | 0.038 | 0.01 | 0.158 | 0.004 | 0.01 | 0.01 | 0.006 | 0.012 | 0.001 | 0.030000000000000002 | 11.030000000000001 | 225.46 | 1.9 | 23.3 |  |  |  | 0.07 | 210 | 15.95 | 0 | 39.5 | 9.676394849785408
Nhà máy cán QSP | 1B | 2025-11-30 00:00:00 | 72251108693 | 121112 | 2.50x1260xC | SAE1006 | SAE J403-2014 | C1 | 1A | Loại 1 | 22544 |  | 25B007327 |  |  |  | 291.742 | 357.165 | 37.6624 | 62.4 |  |  |  |  | SAE1006-Al | 14.58 | 0.037 | 0.007 | 0.157 | 0.003 | 0.01 | 0.04 | 0.016 | 0.028 | 0.004 | 4.19 | 9.58 | 218.79 | 0.87 | 22.78 |  |  |  | 0.07 | 204.00000000000003 | 14.58 | 11.69 | 52.333333333333336 | 9.604477611940297
Nhà máy cán QSP | 1B | 2025-11-30 00:00:00 | 72251108695 | 121112 | 2.50x1260xC | SAE1006 | SAE J403-2014 | C1 | 1A | Loại 1 | 22544 |  | 25B007327 |  |  |  | 291.742 | 357.165 | 37.6624 | 62.4 |  |  |  |  | SAE1006-Al | 14.58 | 0.037 | 0.007 | 0.157 | 0.003 | 0.01 | 0.04 | 0.016 | 0.028 | 0.004 | 4.19 | 9.58 | 218.79 | 0.87 | 22.78 |  |  |  | 0.07 | 204.00000000000003 | 14.58 | 11.69 | 52.333333333333336 | 9.604477611940297
Nhà máy cán QSP | 1B | 2025-11-30 00:00:00 | 72251108705 | 121112 | 2.50x1260xC | SAE1006 | SAE J403-2014 | C1 | 1A | Loại 1 | 22484 |  | 25B007328 |  |  |  | 291.742 | 357.165 | 37.6624 | 62.4 |  |  |  |  | SAE1006-Al | 15.42 | 0.028 | 0.009 | 0.161 | 0.003 | 0.013 | 0.03 | 0.012 | 0.016 | 0.002 | 5.86 | 12.109999999999998 | 258.95 | 1.11 | 29.32 |  |  |  | 0.06 | 244.00000000000003 | 15.42 | 11.35 | 53.666666666666664 | 8.831855388813096
Nhà máy cán QSP | 1B | 2025-11-30 00:00:00 | 72251108707 | 121112 | 2.50x1260xC | SAE1006 | SAE J403-2014 | C1 | 1A | Loại 1 | 22514 |  | 25B007328 |  |  |  | 291.742 | 357.165 | 37.6624 | 62.4 |  |  |  |  | SAE1006-Al | 15.42 | 0.028 | 0.009 | 0.161 | 0.003 | 0.013 | 0.03 | 0.012 | 0.016 | 0.002 | 5.86 | 12.109999999999998 | 258.95 | 1.11 | 29.32 |  |  |  | 0.06 | 244.00000000000003 | 15.42 | 11.35 | 53.666666666666664 | 8.831855388813096
Nhà máy cán QSP | 1B | 2025-11-30 00:00:00 | 72251108709 | 121112 | 2.30x1260xC | SAE1006 | SAE J403-2014 | C1 | 1A | Loại 1 | 22504 |  | 25B007328 |  |  |  | 290.791 | 349.713 | 39.4168 | 59.3 |  |  |  |  | SAE1006-Al | 15.42 | 0.028 | 0.009 | 0.161 | 0.003 | 0.013 | 0.03 | 0.012 | 0.016 | 0.002 | 5.86 | 12.109999999999998 | 258.95 | 1.11 | 29.32 |  |  |  | 0.06 | 244.00000000000003 | 15.42 | 11.35 | 53.666666666666664 | 8.831855388813096
Nhà máy cán QSP | 2C | 2025-11-30 00:00:00 | 71251108759 | 121112 | 2.50x1260xC | SAE1006 | SAE J403-2014 | C1 | 1A | Loại 1 | 22074 |  | 25B007333 |  |  |  | 291.7 | 357.2 | 37.7 | 62.4 |  |  |  |  | SAE1006-Al | 16.62 | 0.035 | 0.017 | 0.171 | 0.003 | 0.01 | 0.02 | 0.014 | 0.014 | 0.002 | 1.36 | 13.39 | 255.9 | 0 | 31.13 |  |  |  | 0.07 | 239 | 16.62 | 6.68 | 57.00 | 8.22
Nhà máy cán QSP | 2C | 2025-11-30 00:00:00 | 71251108761 | 121112 | 2.30x1260xC | SAE1006 | SAE J403-2014 | C1 | 1A | Loại 1 | 22394 |  | 25B007333 |  |  |  | 290.8 | 349.7 | 39.4 | 59.3 |  |  |  |  | SAE1006-Al | 16.62 | 0.035 | 0.017 | 0.171 | 0.003 | 0.01 | 0.02 | 0.014 | 0.014 | 0.002 | 1.36 | 13.39 | 255.9 | 0 | 31.13 |  |  |  | 0.07 | 239 | 16.62 | 6.68 | 57.00 | 8.22
Nhà máy cán QSP | 2C | 2025-11-30 00:00:00 | 71251108777 | 121112 | 2.30x1260xC | SAE1006 | SAE J403-2014 | C1 | 1A | Loại 1 | 22494 |  | 25B007335 |  |  |  | 282.2 | 357.1 | 35.01 | 61.6 |  |  |  |  | SAE1006-Al | 17.4 | 0.036 | 0.012 | 0.162 | 0.003 | 0.01 | 0.03 | 0.012 | 0.017 | 0.002 | 0.26 | 12.33 | 287.64 | 0 | 25.18 |  |  |  | 0.07 | 270 | 17.4 | 12.29 | 54.00 | 11.42
Nhà máy cán QSP | 2C | 2025-11-30 00:00:00 | 71251108779 | 121112 | 2.30x1260xC | SAE1006 | SAE J403-2014 | C1 | 1A | Loại 1 | 22464 |  | 25B007335 |  |  |  | 282.2 | 357.1 | 35.01 | 61.6 |  |  |  |  | SAE1006-Al | 17.4 | 0.036 | 0.012 | 0.162 | 0.003 | 0.01 | 0.03 | 0.012 | 0.017 | 0.002 | 0.26 | 12.33 | 287.64 | 0 | 25.18 |  |  |  | 0.07 | 270 | 17.4 | 12.29 | 54.00 | 11.42
Nhà máy cán QSP | 2C | 2025-11-30 00:00:00 | 71251200046 | 121112 | 2.30x1260xC | SAE1006 | SAE J403-2014 | C1 | 1A | Loại 1 | 22424 |  | 25D007684 |  |  |  | 282.2 | 357.1 | 35.01 | 61.6 |  |  |  |  | SAE1006-Al | 16.62 | 0.038 | 0.014 | 0.163 | 0.003 | 0.015 | 0.02 | 0.008 | 0.015 | 0.002 | 1.7 | 13.09 | 294.18 | 1.25 | 25.38 |  |  |  | 0.07 | 278 | 16.62 | 0 | 54.33 | 11.59
Nhà máy cán QSP | 2C | 2025-11-30 00:00:00 | 71251200048 | 121112 | 2.30x1260xC | SAE1006 | SAE J403-2014 | C1 | 1A | Loại 1 | 22434 |  | 25D007684 |  |  |  | 282.2 | 357.1 | 35.01 | 61.6 |  |  |  |  | SAE1006-Al | 16.62 | 0.038 | 0.014 | 0.163 | 0.003 | 0.015 | 0.02 | 0.008 | 0.015 | 0.002 | 1.7 | 13.09 | 294.18 | 1.25 | 25.38 |  |  |  | 0.07 | 278 | 16.62 | 0 | 54.33 | 11.59
Nhà máy cán QSP | 2C | 2025-11-30 00:00:00 | 72251108778 | 121112 | 2.30x1260xC | SAE1006 | SAE J403-2014 | C1 | 1A | Loại 1 | 22504 |  | 25D007680 |  |  |  | 282.2 | 357.1 | 35.01 | 61.6 |  |  |  |  | SAE1006-Al | 16.19 | 0.04 | 0.008 | 0.159 | 0.004 | 0.013 | 0.01 | 0.009 | 0.017 | 0.001 | 1.27 | 8.74 | 241.79 | 0 | 27.35 |  |  |  | 0.07 | 226 | 16.19 | 13.76 | 39.75 | 8.84
Nhà máy cán QSP | 2C | 2025-11-30 00:00:00 | 72251200001 | 121112 | 2.30x1260xC | SAE1006 | SAE J403-2014 | C1 | 1A | Loại 1 | 22524 |  | 25D007680 |  |  |  | 282.2 | 357.1 | 35.01 | 61.6 |  |  |  |  | SAE1006-Al | 16.19 | 0.04 | 0.008 | 0.159 | 0.004 | 0.013 | 0.01 | 0.009 | 0.017 | 0.001 | 1.27 | 8.74 | 241.79 | 0 | 27.35 |  |  |  | 0.07 | 226 | 16.19 | 13.76 | 39.75 | 8.84
Nhà máy cán QSP | 2C | 2025-11-30 00:00:00 | 72251200045 | 121112 | 2.30x1260xC | SAE1006 | SAE J403-2014 | C1 | 1A | Loại 1 | 22444 |  | 25B007340 |  |  |  | 282.2 | 357.1 | 35.01 | 61.6 |  |  |  |  | SAE1006-Al | 15.45 | 0.037 | 0.025 | 0.156 | 0.003 | 0.009 | 0.02 | 0.012 | 0.023 | 0.006 | 0.73 | 13.06 | 245.9 | 0 | 27.89 |  |  |  | 0.07 | 230 | 15.45 | 13.94 | 52.00 | 8.82
Nhà máy cán QSP | 2C | 2025-11-30 00:00:00 | 72251200049 | 121112 | 2.30x1260xC | SAE1006 | SAE J403-2014 | C1 | 1A | Loại 1 | 22454 |  | 25B007340 |  |  |  | 282.2 | 357.1 | 35.01 | 61.6 |  |  |  |  | SAE1006-Al | 15.45 | 0.037 | 0.025 | 0.156 | 0.003 | 0.009 | 0.02 | 0.012 | 0.023 | 0.006 | 0.73 | 13.06 | 245.9 | 0 | 27.89 |  |  |  | 0.07 | 230 | 15.45 | 13.94 | 52.00 | 8.82
Nhà máy cán QSP | 2C | 2025-11-30 00:00:00 | 72251200106 | 121112 | 2.30x1260xC | SAE1006 | SAE J403-2014 | C1 | 1A | Loại 1 | 22244 |  | 25D007690 | 72251200106 |  | 72251200106 | 297.3 | 354.0 | 41.28 | 62.4 |  |  |  |  | SAE1006-Al | 16.51 | 0.039 | 0.018 | 0.156 | 0.003 | 0.014 | 0.02 | 0.009 | 0.02 | 0.001 | 2.29 | 11.98 | 261.45 | 0.58 | 27.8 |  |  |  | 0.07 | 245 | 16.51 | 12.49 | 52.00 | 9.40
Nhà máy cán QSP | 2B | 2025-12-01 00:00:00 | 71251200334 | 121112 | 2.00x1230xC | SAE1006 | SAE J403-2014 | C1 |  | Loại 1 | 20974 |  | 25B007364 |  |  |  | 320.519 | 363.114 | 37.575 | 58 |  |  |  |  | SAE1006-Al | 18.8 | 0.032 | 0.016 | 0.163 | 0.003 | 0.01 | 0.02 | 0.008 | 0.008 | 0.001 | 1.52 | 8.73 | 289.46 | 1.76 | 26.07 |  |  |  | 0.06 | 271 | 18.8 | 0 | 54.333333333333336 | 11.103183736095128
Nhà máy cán QSP | 2B | 2025-12-01 00:00:00 | 71251200336 | 121112 | 2.00x1230xC | SAE1006 | SAE J403-2014 | C1 |  | Loại 1 | 22474 |  | 25B007364 |  |  |  | 320.519 | 363.114 | 37.575 | 58 |  |  |  |  | SAE1006-Al | 18.8 | 0.032 | 0.016 | 0.163 | 0.003 | 0.01 | 0.02 | 0.008 | 0.008 | 0.001 | 1.52 | 8.73 | 289.46 | 1.76 | 26.07 |  |  |  | 0.06 | 271 | 18.8 | 0 | 54.333333333333336 | 11.103183736095128
Nhà máy cán QSP | 2B | 2025-12-01 00:00:00 | 71251200338 | 121112 | 2.00x1230xC | SAE1006 | SAE J403-2014 | C1 |  | Loại 1 | 20404 |  | 25B007365 |  |  |  | 320.519 | 363.114 | 37.575 | 58 |  |  |  |  | SAE1006-Al | 17.14 | 0.043 | 0.01 | 0.165 | 0.004 | 0.01 | 0.01 | 0.009 | 0.014 | 0.001 | 4.91 | 7.830000000000001 | 247.26 | 0 | 26.77 |  |  |  | 0.08 | 230 | 17.14 | 9.17 | 41.25 | 9.236458722450504
Nhà máy cán QSP | 2B | 2025-12-01 00:00:00 | 71251200342 | 121112 | 2.00x1230xC | SAE1006 | SAE J403-2014 | C1 |  | Loại 1 | 21104 |  | 25B007365 |  |  |  | 320.519 | 363.114 | 37.575 | 58 |  |  |  |  | SAE1006-Al | 17.14 | 0.043 | 0.01 | 0.165 | 0.004 | 0.01 | 0.01 | 0.009 | 0.014 | 0.001 | 4.91 | 7.830000000000001 | 247.26 | 0 | 26.77 |  |  |  | 0.08 | 230 | 17.14 | 9.17 | 41.25 | 9.236458722450504
Nhà máy cán QSP | 2B | 2025-12-01 00:00:00 | 71251200344 | 121112 | 2.00x1230xC | SAE1006 | SAE J403-2014 | C1 |  | Loại 1 | 22504 |  | 25B007365 |  |  |  | 320.519 | 363.114 | 37.575 | 58 |  |  |  |  | SAE1006-Al | 17.14 | 0.043 | 0.01 | 0.165 | 0.004 | 0.01 | 0.01 | 0.009 | 0.014 | 0.001 | 4.91 | 7.830000000000001 | 247.26 | 0 | 26.77 |  |  |  | 0.08 | 230 | 17.14 | 9.17 | 41.25 | 9.236458722450504
Nhà máy cán QSP | 2B | 2025-12-01 00:00:00 | 71251200348 | 121112 | 2.50x1230xC | SAE1006 | SAE J403-2014 | C1 |  | Loại 1 | 22474 |  | 25B007365 |  |  |  | 306.59 | 359.991 | 38.4222 | 64.1 |  |  |  |  | SAE1006-Al | 17.14 | 0.043 | 0.01 | 0.165 | 0.004 | 0.01 | 0.01 | 0.009 | 0.014 | 0.001 | 4.91 | 7.830000000000001 | 247.26 | 0 | 26.77 |  |  |  | 0.08 | 230 | 17.14 | 9.17 | 41.25 | 9.236458722450504
Nhà máy cán QSP | 2B | 2025-12-01 00:00:00 | 71251200352 | 121112 | 2.50x1230xC | SAE1006 | SAE J403-2014 | C1 |  | Loại 1 | 22434 |  | 25B007366 |  |  |  | 306.59 | 359.991 | 38.4222 | 64.1 |  |  |  |  | SAE1006-Al | 16.082021231231398 | 0.0359505364162511 | 0.00802745421450119 | 0.160339064068339 | 0.00322820720397168 | 0.00804081924869869 | 0.0136845462097793 | 0.00883410371130472 | 0.0126038957010526 | 0.00105609991279578 | 0.8997582256219251 | 6.19520805803701 | 222.064745903362 | 0.782657057159025 | 29.488633463190602 | 34.34 |  | 55.510000000000005 | 0.067 | 205.98272467213098 | 16.082021231231398 | 1.3111048940117702 | 49.66814517701126 | 7.530520062265887
Nhà máy cán QSP | 2B | 2025-12-01 00:00:00 | 71251200366 | 121112 | 2.50x1230xC | SAE1006 | SAE J403-2014 | C1 |  | Loại 1 | 22474 |  | 25B007367 |  |  |  | 306.59 | 359.991 | 38.4222 | 64.1 |  |  |  |  | SAE1006-Al | 16.51 | 0.021 | 0.007 | 0.165 | 0.003 | 0.011 | 0.04 | 0.019 | 0.021 | 0.005 | 1.53 | 7.66 | 240.01 | 1.09 | 33.56 |  |  |  | 0.06 | 224 | 16.51 | 7.2 | 55 | 7.151668653158521
Nhà máy cán QSP | 2B | 2025-12-01 00:00:00 | 71251200375 | 121112 | 2.50x1230xC | SAE1006 | SAE J403-2014 | C1 |  | Loại 1 | 22324 |  | 25C007537 | 71251200375 |  | 71251200375 | 297.94 | 359.137 | 37.4308 | 58.5 |  |  |  |  | SAE1006-Al | 18.04 | 0.039 | 0.006 | 0.155 | 0.007 | 0.011 | 0.02 | 0.011 | 0.017 | 0.001 | 0 | 5.289999999999999 | 291.88 | 0.69 | 36.98 |  |  |  | 0.07 | 274 | 18.04 | 1.38 | 22.142857142857142 | 7.892915089237426
Nhà máy cán QSP | 2B | 2025-12-01 00:00:00 | 71251200379 | 121112 | 2.50x1230xC | SAE1006 | SAE J403-2014 | C1 |  | Loại 1 | 22544 |  | 25C007537 |  |  |  | 297.94 | 359.137 | 37.4308 | 58.5 |  |  |  |  | SAE1006-Al | 18.04 | 0.039 | 0.006 | 0.155 | 0.007 | 0.011 | 0.02 | 0.011 | 0.017 | 0.001 | 0 | 5.289999999999999 | 291.88 | 0.69 | 36.98 |  |  |  | 0.07 | 274 | 18.04 | 1.38 | 22.142857142857142 | 7.892915089237426
Nhà máy cán QSP | 2B | 2025-12-01 00:00:00 | 71251200381 | 121112 | 2.50x1230xC | SAE1006 | SAE J403-2014 | C1 |  | Loại 1 | 22544 |  | 25C007537 |  |  |  | 297.94 | 359.137 | 37.4308 | 58.5 |  |  |  |  | SAE1006-Al | 18.04 | 0.039 | 0.006 | 0.155 | 0.007 | 0.011 | 0.02 | 0.011 | 0.017 | 0.001 | 0 | 5.289999999999999 | 291.88 | 0.69 | 36.98 |  |  |  | 0.07 | 274 | 18.04 | 1.38 | 22.142857142857142 | 7.892915089237426
Nhà máy cán QSP | 2B | 2025-12-01 00:00:00 | 71251200397 | 121112 | 2.00x1230xC | SAE1006 | SAE J403-2014 | C1 |  | Loại 1 | 22524 |  | 25B007370 |  |  |  | 307.273 | 372.057 | 27.0478 | 58.1 |  |  |  |  | SAE1006-Al | 18.27 | 0.042 | 0.005 | 0.155 | 0.004 | 0.009 | 0.01 | 0.009 | 0.013 | 0.001 | 0.6500000000000001 | 6.35 | 291.2 | 0.67 | 26.87 |  |  |  | 0.07 | 273 | 18.27 | 0.48000000000000004 | 38.75 | 10.837365091179754
Nhà máy cán QSP | 2B | 2025-12-01 00:00:00 | 71251200399 | 121112 | 2.00x1230xC | SAE1006 | SAE J403-2014 | C1 |  | Loại 1 | 22504 |  | 25B007370 |  |  |  | 307.273 | 372.057 | 27.0478 | 58.1 |  |  |  |  | SAE1006-Al | 18.27 | 0.042 | 0.005 | 0.155 | 0.004 | 0.009 | 0.01 | 0.009 | 0.013 | 0.001 | 0.6500000000000001 | 6.35 | 291.2 | 0.67 | 26.87 |  |  |  | 0.07 | 273 | 18.27 | 0.48000000000000004 | 38.75 | 10.837365091179754
Nhà máy cán QSP | 2B | 2025-12-01 00:00:00 | 71251200401 | 121112 | 2.00x1230xC | SAE1006 | SAE J403-2014 | C1 |  | Loại 1 | 22514 |  | 25B007370 |  |  |  | 307.273 | 372.057 | 27.0478 | 58.1 |  |  |  |  | SAE1006-Al | 18.27 | 0.042 | 0.005 | 0.155 | 0.004 | 0.009 | 0.01 | 0.009 | 0.013 | 0.001 | 0.6500000000000001 | 6.35 | 291.2 | 0.67 | 26.87 |  |  |  | 0.07 | 273 | 18.27 | 0.48000000000000004 | 38.75 | 10.837365091179754
Nhà máy cán QSP | 2B | 2025-12-01 00:00:00 | 71251200425 | 121112 | 2.50x1230xC | SAE1006 | SAE J403-2014 | C1 |  | Loại 1 | 22524 |  | 25C007541 |  |  |  | 297.94 | 359.137 | 37.4308 | 58.5 |  |  |  |  | SAE1006-Al | 16.62 | 0.036 | 0.007 | 0.165 | 0.004 | 0.012 | 0.02 | 0.012 | 0.018 | 0.002 | 4.28 | 6.24 | 238.16 | 0.66 | 28.43 |  |  |  | 0.07 | 222 | 16.62 | 4.2 | 41.25 | 8.377066479071404
Nhà máy cán QSP | 2B | 2025-12-01 00:00:00 | 71251200427 | 121112 | 2.50x1230xC | SAE1006 | SAE J403-2014 | C1 |  | Loại 1 | 22514 |  | 25C007541 |  |  |  | 297.94 | 359.137 | 37.4308 | 58.5 |  |  |  |  | SAE1006-Al | 16.62 | 0.036 | 0.007 | 0.165 | 0.004 | 0.012 | 0.02 | 0.012 | 0.018 | 0.002 | 4.28 | 6.24 | 238.16 | 0.66 | 28.43 |  |  |  | 0.07 | 222 | 16.62 | 4.2 | 41.25 | 8.377066479071404
Nhà máy cán QSP | 2B | 2025-12-01 00:00:00 | 71251200429 | 121112 | 2.50x1230xC | SAE1006 | SAE J403-2014 | C1 |  | Loại 1 | 22484 |  | 25B007373 |  |  |  | 286.363 | 342.506 | 35.556 | 56.7 |  |  |  |  | SAE1006-Al | 16.69 | 0.032 | 0.02 | 0.167 | 0.003 | 0.01 | 0.01 | 0.01 | 0.016 | 0.002 | 0 | 9.94 | 223.37 | 0.9600000000000001 | 30.18 |  |  |  | 0.07 | 207 | 16.69 | 0 | 55.66666666666667 | 7.401259111994698
Nhà máy cán QSP | 2B | 2025-12-01 00:00:00 | 71251200433 | 121112 | 2.50x1230xC | SAE1006 | SAE J403-2014 | C1 |  | Loại 1 | 22314 |  | 25B007373 |  |  |  | 238.303 | 341.944 | 28.6324 | 40 |  |  |  |  | SAE1006-Al | 16.69 | 0.032 | 0.02 | 0.167 | 0.003 | 0.01 | 0.01 | 0.01 | 0.016 | 0.002 | 0 | 9.94 | 223.37 | 0.9600000000000001 | 30.18 |  |  |  | 0.07 | 207 | 16.69 | 0 | 55.66666666666667 | 7.401259111994698
Nhà máy cán QSP | 2B | 2025-12-01 00:00:00 | 71251200437 | 121112 | 2.50x1230xC | SAE1006 | SAE J403-2014 | C1 |  | Loại 1 | 22504 |  | 25B007373 |  |  |  | 238.303 | 341.944 | 28.6324 | 40 |  |  |  |  | SAE1006-Al | 16.69 | 0.032 | 0.02 | 0.167 | 0.003 | 0.01 | 0.01 | 0.01 | 0.016 | 0.002 | 0 | 9.94 | 223.37 | 0.9600000000000001 | 30.18 |  |  |  | 0.07 | 207 | 16.69 | 0 | 55.66666666666667 | 7.401259111994698
Nhà máy cán QSP | 2B | 2025-12-01 00:00:00 | 71251200439 | 121112 | 2.50x1230xC | SAE1006 | SAE J403-2014 | C1 |  | Loại 1 | 22544 |  | 25B007374 |  |  |  | 238.303 | 341.944 | 28.6324 | 40 |  |  |  |  | SAE1006-Al | 16.53 | 0.029 | 0.012 | 0.165 | 0.004 | 0.014 | 0.02 | 0.011 | 0.017 | 0.002 | 3.08 | 9.1 | 244.94 | 0.81 | 28.27 |  |  |  | 0.06 | 228 | 16.53 | 6.35 | 41.25 | 8.664308454191723
Nhà máy cán QSP | 2B | 2025-12-01 00:00:00 | 72251200337 | 121112 | 2.00x1230xC | SAE1006 | SAE J403-2014 | C1 |  | Loại 1 | 20964 |  | 25C007534 |  |  |  | 320.519 | 363.114 | 37.575 | 58 |  |  |  |  | SAE1006-Al | 15.84 | 0.029 | 0.008 | 0.165 | 0.005 | 0.011 | 0.01 | 0.01 | 0.013 | 0.001 | 3.35 | 6.190000000000001 | 205.82 | 0.8200000000000001 | 30.25 |  |  |  | 0.06 | 190 | 15.84 | 4.93 | 33 | 6.80396694214876
Nhà máy cán QSP | 2B | 2025-12-01 00:00:00 | 72251200339 | 121112 | 2.00x1230xC | SAE1006 | SAE J403-2014 | C1 |  | Loại 1 | 21164 |  | 25C007534 |  |  |  | 320.519 | 363.114 | 37.575 | 58 |  |  |  |  | SAE1006-Al | 15.84 | 0.029 | 0.008 | 0.165 | 0.005 | 0.011 | 0.01 | 0.01 | 0.013 | 0.001 | 3.35 | 6.190000000000001 | 205.82 | 0.8200000000000001 | 30.25 |  |  |  | 0.06 | 190 | 15.84 | 4.93 | 33 | 6.80396694214876
Nhà máy cán QSP | 2B | 2025-12-01 00:00:00 | 72251200345 | 121112 | 2.00x1230xC | SAE1006 | SAE J403-2014 | C1 |  | Loại 1 | 21244 |  | 25C007534 |  |  |  | 320.519 | 363.114 | 37.575 | 58 |  |  |  |  | SAE1006-Al | 15.84 | 0.029 | 0.008 | 0.165 | 0.005 | 0.011 | 0.01 | 0.01 | 0.013 | 0.001 | 3.35 | 6.190000000000001 | 205.82 | 0.8200000000000001 | 30.25 |  |  |  | 0.06 | 190 | 15.84 | 4.93 | 33 | 6.80396694214876
Nhà máy cán QSP | 2B | 2025-12-01 00:00:00 | 72251200369 | 121112 | 2.50x1230xC | SAE1006 | SAE J403-2014 | C1 |  | Loại 1 | 22524 |  | 25C007536 |  |  |  | 306.59 | 359.991 | 38.4222 | 64.1 |  |  |  |  | SAE1006-Al | 15.959999999999999 | 0.043 | 0.007 | 0.162 | 0.004 | 0.01 | 0.02 | 0.011 | 0.023 | 0.002 | 1.14 | 4.86 | 205.25000000000003 | 1.22 | 26.95 |  |  |  | 0.08 | 189 | 15.959999999999999 | 2.8 | 40.5 | 7.615955473098332
Nhà máy cán QSP | 2B | 2025-12-01 00:00:00 | 72251200402 | 121112 | 2.00x1230xC | SAE1006 | SAE J403-2014 | C1 |  | Loại 1 | 21114 |  | 25C007540 |  |  |  | 307.273 | 372.057 | 27.0478 | 58.1 |  |  |  |  | SAE1006-Al | 17.04 | 0.032 | 0.005 | 0.157 | 0.005 | 0.013 | 0.03 | 0.013 | 0.02 | 0.003 | 0.8899999999999999 | 5.63 | 252.03 | 1.02 | 31.46 |  |  |  | 0.07 | 235 | 17.04 | 3.78 | 31.4 | 8.011125238397966
Nhà máy cán QSP | 2B | 2025-12-01 00:00:00 | 72251200406 | 121112 | 2.50x1230xC | SAE1006 | SAE J403-2014 | C1 |  | Loại 1 | 21644 |  | 25C007540 |  |  |  | 297.94 | 359.137 | 37.4308 | 58.5 |  |  |  |  | SAE1006-Al | 17.04 | 0.032 | 0.005 | 0.157 | 0.005 | 0.013 | 0.03 | 0.013 | 0.02 | 0.003 | 0.8899999999999999 | 5.63 | 252.03 | 1.02 | 31.46 |  |  |  | 0.07 | 235 | 17.04 | 3.78 | 31.4 | 8.011125238397966
Nhà máy cán QSP | 2B | 2025-12-01 00:00:00 | 72251200410 | 121112 | 2.00x1230xC | SAE1006 | SAE J403-2014 | C1 |  | Loại 1 | 22504 |  | 25C007540 |  |  |  | 307.273 | 372.057 | 27.0478 | 58.1 |  |  |  |  | SAE1006-Al | 17.04 | 0.032 | 0.005 | 0.157 | 0.005 | 0.013 | 0.03 | 0.013 | 0.02 | 0.003 | 0.8899999999999999 | 5.63 | 252.03 | 1.02 | 31.46 |  |  |  | 0.07 | 235 | 17.04 | 3.78 | 31.4 | 8.011125238397966
Nhà máy cán QSP | 2B | 2025-12-01 00:00:00 | 72251200432 | 121112 | 2.50x1230xC | SAE1006 | SAE J403-2014 | C1 |  | Loại 1 | 22354 |  | 25C007542 | 72251200432 |  | 72251200432 | 238.303 | 341.944 | 28.6324 | 40 |  |  |  |  | SAE1006-Al | 18.4 | 0.038 | 0.01 | 0.157 | 0.004 | 0.013 | 0.01 | 0.008 | 0.016 | 0.002 | 0.3 | 8.53 | 252 | 0.95 | 21.89 |  |  |  | 0.07 | 234 | 18.4 | 0 | 39.25 | 11.512105984467793
Nhà máy cán QSP | 2B | 2025-12-01 00:00:00 | 72251200436 | 121112 | 2.50x1230xC | SAE1006 | SAE J403-2014 | C1 |  | Loại 1 | 22494 |  | 25C007543 |  |  |  | 238.303 | 341.944 | 28.6324 | 40 |  |  |  |  | SAE1006-Al | 18.49 | 0.04 | 0.007 | 0.159 | 0.004 | 0.013 | 0.02 | 0.014 | 0.02 | 0.003 | 0 | 7.19 | 248.12 | 1.15 | 28.259999999999998 |  |  |  | 0.07 | 230 | 18.49 | 0 | 39.75 | 8.77990092002831
Nhà máy cán QSP | 2B | 2025-12-01 00:00:00 | 72251009021 | 121112 | 2.50x1230xC | SAE1006 | SAE J403-2014 | C1 |  | Loại 1 | 22494 |  | 25C007543
Nhà máy cán QSP | 2B | 2025-12-01 00:00:00 | 72251008857 | 121112 | 2.50x1230xC | SAE1006 | SAE J403-2014 | C1 |  | Loại 1 | 22494 |  | 25C007543
Nhà máy cán QSP | 2B | 2025-12-01 00:00:00 | 71251008985 | 121112 | 2.50x1230xC | SAE1006 | SAE J403-2014 | C1 |  | Loại 1 | 22494 |  | 25C007543
Nhà máy cán QSP | 2B | 2025-12-01 00:00:00 | 71251108342 | 121112 | 2.50x1230xC | SAE1006 | SAE J403-2014 | C1 |  | Loại 1 | 22494 |  | 25C007543
Nhà máy cán QSP | 2B | 2025-12-01 00:00:00 | 72251107927 | 121112 | 2.50x1230xC | SAE1006 | SAE J403-2014 | C1 |  | Loại 1 | 22494 |  | 25C007543
Nhà máy cán QSP | 2B | 2025-12-01 00:00:00 | 71251200377 | 121112 | 2.50x1230xC | SAE1006 | SAE J403-2014 | C1 |  | Loại 1 | 22494 |  | 25C007543 |  |  |  | 297.94 | 359.137 | 37.4308 | 58.5 |  |  |  |  | SAE1006-Al | 0.001804 | 0.039 | 0.006 | 0.155 | 0.007 | 0.011 | 0.02 | 0.011 | 0.017 | 0.001 | 0 | 0.000529 | 0.029188 | 6.9E-05 | 0.003698 |  |  | 0.005746 | 0.07 | 0.0274 | 0.001804 | 0.000138 | 22.14 | 7.89
Nhà máy cán QSP | 2B | 2025-12-01 00:00:00 | 71251200403 | 121112 | 2.50x1230xC | SAE1006 | SAE J403-2014 | C1 |  | Loại 1 | 22494 |  | 25C007543 |  |  |  | 297.94 | 359.137 | 37.4308 | 58.5 |  |  |  |  | SAE1006-Al | 0.001827 | 0.042 | 0.005 | 0.155 | 0.004 | 0.009 | 0.01 | 0.009 | 0.013 | 0.001 | 6.5E-05 | 0.000635 | 0.02912 | 6.7E-05 | 0.002687 |  |  | 0.005836 | 0.07 | 0.0273 | 0.001827 | 4.8E-05 | 38.75 | 10.84
Nhà máy cán QSP | 2B | 2025-12-01 00:00:00 | 72251200426 | 121112 | 2.50x1230xC | SAE1006 | SAE J403-2014 | C1 |  | Loại 1 | 22494 |  | 25C007543 |  |  |  | 297.94 | 359.137 | 37.4308 | 58.5 |  |  |  |  | SAE1006-Al | 0.00184 | 0.038 | 0.01 | 0.157 | 0.004 | 0.013 | 0.01 | 0.008 | 0.016 | 0.002 | 3E-05 | 0.000853 | 0.0252 | 9.5E-05 | 0.002189 |  |  |  | 0.07 | 0.0234 | 0.00184 | 0 | 39.25 | 11.51
Nhà máy cán QSP | 2B | 2025-12-01 00:00:00 | 71251202133 | 121112 | 2.50x1230xC | SAE1006 | SAE J403-2014 | C1 |  | Loại 1 | 22494 |  | 25C007543 |  |  |  | 302.959 | 343.796 | 36.5942 | 53.7 |  |  |  |  | SAE1006-Al | 0.001699 | 0.034 | 0.013 | 0.16 | 0.004 | 0.011 | 0.03 | 0.011 | 0.021 | 0.001 | 0.00045 | 0.000924 | 0.025208 | 0.000123 | 0.002229 |  |  |  | 0.07 | 0.0235 | 0.001699 | 0.00082 | 40.00 | 11.31
Nhà máy cán QSP | 2B | 2025-12-01 00:00:00 | 71251202149 | 121112 | 2.50x1230xC | SAE1006 | SAE J403-2014 | C1 |  | Loại 1 | 22494 |  | 25C007543 |  |  |  | 325.132 | 363.468 | 37.7898 | 60.6 |  |  |  |  | SAE1006-Al | 0.00173577256344881 | 0.0320707549061095 | 0.0110056315801028 | 0.156213623273884 | 0.00457030584675996 | 0.0150309370371596 | 0.0272827703678126 | 0.0136882248569381 | 0.0226969759595294 | 0.00219238028566041 | 0.000241632427180906 | 0.000990762907375484 | 0.0242709304157196 | 0.000125913309499267 | 0.00233383612826985 |  |  |  | 0.066 | 0.0225351578522708 | 0.00173577256344881 | 0.0007832163691505 | 34.18 | 10.40
Nhà máy cán QSP | 2B | 2025-12-01 00:00:00 | 71251202151 | 121112 | 2.50x1230xC | SAE1006 | SAE J403-2014 | C1 |  | Loại 1 | 22494 |  | 25C007543 |  |  |  | 325.132 | 363.468 | 37.7898 | 60.6 |  |  |  |  | SAE1006-Al | 0.001699 | 0.053 | 0.013 | 0.157 | 0.003 | 0.011 | 0.03 | 0.012 | 0.017 | 0.002 | 0.000382 | 0.001061 | 0.023671 | 0.000103 | 0.002503 |  |  |  | 0.09 | 0.022 | 0.001699 | 0.000705 | 52.33 | 9.46
Nhà máy cán QSP | 2B | 2025-12-01 00:00:00 | 71251202153 | 121112 | 2.50x1230xC | SAE1006 | SAE J403-2014 | C1 |  | Loại 1 | 22494 |  | 25C007543 |  |  |  | 325.132 | 363.468 | 37.7898 | 60.6 |  |  |  |  | SAE1006-Al | 0.001699 | 0.053 | 0.013 | 0.157 | 0.003 | 0.011 | 0.03 | 0.012 | 0.017 | 0.002 | 0.000382 | 0.001061 | 0.023671 | 0.000103 | 0.002503 |  |  |  | 0.09 | 0.022 | 0.001699 | 0.000705 | 52.33 | 9.46
Nhà máy cán QSP | 2B | 2025-12-01 00:00:00 | 71251202155 | 121112 | 2.50x1230xC | SAE1006 | SAE J403-2014 | C1 |  | Loại 1 | 22494 |  | 25C007543 |  |  |  | 325.132 | 363.468 | 37.7898 | 60.6 |  |  |  |  | SAE1006-Al | 0.001699 | 0.053 | 0.013 | 0.157 | 0.003 | 0.011 | 0.03 | 0.012 | 0.017 | 0.002 | 0.000382 | 0.001061 | 0.023671 | 0.000103 | 0.002503 |  |  |  | 0.09 | 0.022 | 0.001699 | 0.000705 | 52.33 | 9.46
Nhà máy cán QSP | 2B | 2025-12-01 00:00:00 | 71251202157 | 121112 | 2.50x1230xC | SAE1006 | SAE J403-2014 | C1 |  | Loại 1 | 22494 |  | 25C007543 |  |  |  | 325.132 | 363.468 | 37.7898 | 60.6 |  |  |  |  | SAE1006-Al | 0.001699 | 0.053 | 0.013 | 0.157 | 0.003 | 0.011 | 0.03 | 0.012 | 0.017 | 0.002 | 0.000382 | 0.001061 | 0.023671 | 0.000103 | 0.002503 |  |  |  | 0.09 | 0.022 | 0.001699 | 0.000705 | 52.33 | 9.46
Nhà máy cán QSP | 2B | 2025-12-01 00:00:00 | 71251202159 | 121112 | 2.50x1230xC | SAE1006 | SAE J403-2014 | C1 |  | Loại 1 | 22494 |  | 25C007543 |  |  |  | 325.132 | 363.468 | 37.7898 | 60.6 |  |  |  |  | SAE1006-Al | 0.001699 | 0.053 | 0.013 | 0.157 | 0.003 | 0.011 | 0.03 | 0.012 | 0.017 | 0.002 | 0.000382 | 0.001061 | 0.023671 | 0.000103 | 0.002503 |  |  |  | 0.09 | 0.022 | 0.001699 | 0.000705 | 52.33 | 9.46
Nhà máy cán QSP | 2B | 2025-12-01 00:00:00 | 71251202186 | 121112 | 2.50x1230xC | SAE1006 | SAE J403-2014 | C1 |  | Loại 1 | 22494 |  | 25C007543 |  |  |  | 322.3 | 373.2 | 30.61 | 61.6 |  |  |  |  | SAE1006-Al | 25A007324 | 0.036 | 0.014 | 0.169 | 0.004 | 0.014 | 0.04 | 0.015 | 0.021 | 0.003 | 0.000258 | 0.000943 | 0.024444 | 9.5e-05 | 0.00203 |  |  |  | 0.07 | 0.0227 | 0.001697 | 0.000692 | 42.25 | 12.04 | L1
Nhà máy cán QSP | 2B | 2025-12-01 00:00:00 | 71251202188 | 121112 | 2.50x1230xC | SAE1006 | SAE J403-2014 | C1 |  | Loại 1 | 22494 |  | 25C007543 |  |  |  | 322.3 | 373.2 | 30.61 | 61.6 |  |  |  |  | SAE1006-Al | 25A007324 | 0.036 | 0.014 | 0.169 | 0.004 | 0.014 | 0.04 | 0.015 | 0.021 | 0.003 | 0.000258 | 0.000943 | 0.024444 | 9.5e-05 | 0.00203 |  |  |  | 0.07 | 0.0227 | 0.001697 | 0.000692 | 42.25 | 12.04 | L1
Nhà máy cán QSP | 2B | 2025-12-01 00:00:00 | 71251202189 | 121112 | 2.50x1230xC | SAE1006 | SAE J403-2014 | C1 |  | Loại 1 | 22494 |  | 25C007543 |  |  |  | 322.3 | 373.2 | 30.61 | 61.6 |  |  |  |  | SAE1006-Al | 25A007324 | 0.036 | 0.014 | 0.169 | 0.004 | 0.014 | 0.04 | 0.015 | 0.021 | 0.003 | 0.000258 | 0.000943 | 0.024444 | 9.5e-05 | 0.00203 |  |  |  | 0.07 | 0.0227 | 0.001697 | 0.000692 | 42.25 | 12.04 | L1
Nhà máy cán QSP | 2B | 2025-12-01 00:00:00 | 71251202191 | 121112 | 2.50x1230xC | SAE1006 | SAE J403-2014 | C1 |  | Loại 1 | 22494 |  | 25C007543 |  |  |  | 322.3 | 373.2 | 30.61 | 61.6 |  |  |  |  | SAE1006-Al | 25A007324 | 0.036 | 0.014 | 0.169 | 0.004 | 0.014 | 0.04 | 0.015 | 0.021 | 0.003 | 0.000258 | 0.000943 | 0.024444 | 9.5e-05 | 0.00203 |  |  |  | 0.07 | 0.0227 | 0.001697 | 0.000692 | 42.25 | 12.04 | L1